## cycval_20230403_151453.xls
Dato | Tid | Cykler | Materialepude | Sprøjtetid | Doséringstid | Cyklustid | Omskiftning til eftertryk SN-Pos. | Snekke tilbage efter dos. | Omskiftning til eftertryk | Sprøjtetryk maks. | Lukkekraft | VT lukke tid | VT på tid | Doséring stopposition | Sprøjtetryk Integral | Indtrækszone Er-temperatur | DV1 Er-temperatur | CV1 Er-temperatur | CV2 Er-temperatur | CV3 Er-temperatur | VT låse position | VT åben position | VT åbent tid | Udst.fremme position | Udst.slutposition | Olietemperatur | Stopur 1 | Stopur 2 | Stopur 3 | Stopur 4 | Stopur 5 | Stopur 6 | Stopur 7 | Stopur 8 | Bruger¦parametre 1 | Bruger¦parametre 2 | Bruger¦parametre 3 | Bruger¦parametre 4 | eftertryksvej | Tid udstøter tilbage | Maks. Drejningsmoment dosering | Tid udstøter frem | Omdrejninger pr. cyklus | SN position ved slut Eft.tr. | Fejlemner | Testemner
|  |  | ccm | s | s | s | ccm | ccm | bar_spec | bar_spec | kN | s | s | ccm | bar_spez*s | °C | °C | °C | °C | °C | mm | mm | s | mm | mm | °C | s | s | s | s | s | s | s | s | NO UNIT | NO UNIT | NO UNIT | NO UNIT | ccm | s | Nm | s | [U/Dos] | ccm
3:04 | 13:38 | 212 | 0.98 | 0.102 | 1.778 | 26.649 | 5 | 14.01 | 540 | 547 | 499.9 | 1.703 | 1.673 | 14.01 | 1068 | 50 | 220 | 200 | 210 | 220 | 0 | 200.08 | 1.039 | 18 | 0 | 27 | 0 | 0 | 0 | 0 | 0 | 0 | 0 | 0 | -1 | -1 | -1 | -1 | 4.02 | 0.252 | 138 | 0.258 | 27.7 | 0.98 | 0 | 0
3:04 | 13:38 | 211 | 0.93 | 0.102 | 1.769 | 26.647 | 5 | 14.01 | 534 | 542 | 499.7 | 1.703 | 1.673 | 14.01 | 1068 | 50 | 220 | 200 | 210 | 220 | 0 | 200.08 | 1.039 | 18 | 0 | 26 | 0 | 0 | 0 | 0 | 0 | 0 | 0 | 0 | -1 | -1 | -1 | -1 | 4.07 | 0.252 | 130 | 0.259 | 27.5 | 0.93 | 0 | 0
3:04 | 13:38 | 210 | 0.98 | 0.102 | 1.775 | 26.648 | 5 | 14 | 539 | 544 | 499.9 | 1.704 | 1.673 | 14 | 1068 | 50 | 220 | 200 | 210 | 220 | 0 | 200.08 | 1.039 | 18 | -0.01 | 26 | 0 | 0 | 0 | 0 | 0 | 0 | 0 | 0 | -1 | -1 | -1 | -1 | 4.02 | 0.254 | 138 | 0.26 | 27.6 | 0.98 | 0 | 0
3:04 | 13:37 | 209 | 0.96 | 0.102 | 1.778 | 26.648 | 5 | 14.01 | 539 | 545 | 499.1 | 1.704 | 1.674 | 14.01 | 1068 | 50 | 220 | 200 | 210 | 220 | 0 | 200.08 | 1.041 | 18 | 0 | 27 | 0 | 0 | 0 | 0 | 0 | 0 | 0 | 0 | -1 | -1 | -1 | -1 | 4.04 | 0.254 | 133 | 0.26 | 27.7 | 0.96 | 0 | 0
3:04 | 13:37 | 208 | 0.94 | 0.102 | 1.772 | 26.648 | 5 | 14.01 | 537 | 543 | 499.1 | 1.704 | 1.674 | 14.01 | 1068 | 50 | 220 | 200 | 210 | 220 | 0 | 200.08 | 1.038 | 18 | -0.01 | 26 | 0 | 0 | 0 | 0 | 0 | 0 | 0 | 0 | -1 | -1 | -1 | -1 | 4.06 | 0.256 | 136 | 0.26 | 27.6 | 0.94 | 0 | 0
3:04 | 13:36 | 207 | 0.97 | 0.102 | 1.767 | 26.658 | 5 | 14.01 | 540 | 544 | 499.1 | 1.704 | 1.674 | 14.01 | 1068 | 50 | 220 | 200 | 210 | 220 | 0 | 200.08 | 1.038 | 18 | -0.01 | 27 | 0 | 0 | 0 | 0 | 0 | 0 | 0 | 0 | -1 | -1 | -1 | -1 | 4.03 | 0.253 | 131 | 0.261 | 27.5 | 0.97 | 0 | 0
3:04 | 13:36 | 206 | 0.96 | 0.102 | 1.774 | 26.657 | 5 | 14.01 | 538 | 543 | 499 | 1.705 | 1.674 | 14.01 | 1068 | 50 | 220 | 200 | 210 | 220 | 0 | 200.08 | 1.038 | 18 | 0 | 27 | 0 | 0 | 0 | 0 | 0 | 0 | 0 | 0 | -1 | -1 | -1 | -1 | 4.04 | 0.253 | 137 | 0.261 | 27.6 | 0.96 | 0 | 0
3:04 | 13:35 | 205 | 0.96 | 0.102 | 1.777 | 26.646 | 5 | 14.01 | 537 | 545 | 498.6 | 1.703 | 1.674 | 14.01 | 1068 | 50 | 220 | 200 | 210 | 220 | 0 | 200.08 | 1.038 | 18 | 0 | 27 | 0 | 0 | 0 | 0 | 0 | 0 | 0 | 0 | -1 | -1 | -1 | -1 | 4.04 | 0.253 | 135 | 0.26 | 27.7 | 0.96 | 0 | 0
3:04 | 13:35 | 204 | 0.95 | 0.102 | 1.773 | 26.667 | 5 | 14.01 | 537 | 541 | 498.6 | 1.703 | 1.673 | 14.01 | 1068 | 50 | 220 | 200 | 210 | 220 | 0 | 200.08 | 1.04 | 18 | 0 | 27 | 0 | 0 | 0 | 0 | 0 | 0 | 0 | 0 | -1 | -1 | -1 | -1 | 4.05 | 0.253 | 133 | 0.258 | 27.6 | 0.95 | 0 | 0
3:04 | 13:34 | 203 | 0.93 | 0.102 | 1.772 | 26.648 | 5 | 14.01 | 535 | 541 | 498.5 | 1.703 | 1.673 | 14.01 | 1065 | 50 | 220 | 200 | 210 | 220 | 0 | 200.08 | 1.039 | 18 | 0 | 26 | 0 | 0 | 0 | 0 | 0 | 0 | 0 | 0 | -1 | -1 | -1 | -1 | 4.07 | 0.253 | 132 | 0.258 | 27.6 | 0.93 | 0 | 0
3:04 | 13:34 | 202 | 0.99 | 0.102 | 1.777 | 26.646 | 5 | 14.01 | 541 | 541 | 498.1 | 1.704 | 1.673 | 14.01 | 1068 | 50 | 220 | 200 | 210 | 220 | 0 | 200.08 | 1.039 | 18 | 0 | 27 | 0 | 0 | 0 | 0 | 0 | 0 | 0 | 0 | -1 | -1 | -1 | -1 | 4.01 | 0.252 | 136 | 0.258 | 27.7 | 0.99 | 0 | 0
3:04 | 13:34 | 201 | 0.94 | 0.102 | 1.774 | 26.646 | 5 | 14.01 | 536 | 539 | 498.3 | 1.704 | 1.674 | 14.01 | 1069 | 50 | 220 | 200 | 210 | 220 | 0 | 200.06 | 1.038 | 18 | -0.01 | 26 | 0 | 0 | 0 | 0 | 0 | 0 | 0 | 0 | -1 | -1 | -1 | -1 | 4.06 | 0.254 | 141 | 0.26 | 27.6 | 0.94 | 0 | 0
3:04 | 13:33 | 200 | 0.96 | 0.102 | 1.77 | 26.658 | 5 | 14.01 | 539 | 543 | 497.4 | 1.705 | 1.673 | 14.01 | 1065 | 50 | 220 | 200 | 210 | 220 | 0 | 200.08 | 1.041 | 18 | 0 | 27 | 0 | 0 | 0 | 0 | 0 | 0 | 0 | 0 | -1 | -1 | -1 | -1 | 4.04 | 0.253 | 135 | 0.258 | 27.5 | 0.96 | 0 | 0
3:04 | 13:33 | 199 | 0.97 | 0.102 | 1.775 | 26.646 | 5 | 14.01 | 540 | 546 | 497.9 | 1.705 | 1.673 | 14.01 | 1068 | 50 | 220 | 200 | 210 | 220 | 0 | 200.08 | 1.04 | 18 | 0 | 26 | 0 | 0 | 0 | 0 | 0 | 0 | 0 | 0 | -1 | -1 | -1 | -1 | 4.03 | 0.254 | 135 | 0.258 | 27.6 | 0.97 | 0 | 0
3:04 | 13:32 | 198 | 0.93 | 0.102 | 1.773 | 26.657 | 5 | 14.01 | 536 | 544 | 497.1 | 1.705 | 1.674 | 14.01 | 1068 | 50 | 220 | 200 | 210 | 220 | 0 | 200.08 | 1.039 | 18 | 0 | 26 | 0 | 0 | 0 | 0 | 0 | 0 | 0 | 0 | -1 | -1 | -1 | -1 | 4.07 | 0.255 | 137 | 0.26 | 27.6 | 0.93 | 0 | 0
3:04 | 13:32 | 197 | 0.96 | 0.102 | 1.769 | 26.657 | 5 | 14.01 | 538 | 543 | 496.8 | 1.705 | 1.675 | 14.01 | 1069 | 50 | 220 | 200 | 210 | 220 | 0 | 200.08 | 1.039 | 18 | -0.01 | 26 | 0 | 0 | 0 | 0 | 0 | 0 | 0 | 0 | -1 | -1 | -1 | -1 | 4.04 | 0.254 | 136 | 0.262 | 27.5 | 0.96 | 0 | 0
3:04 | 13:31 | 196 | 0.97 | 0.102 | 1.776 | 26.648 | 5 | 14.01 | 540 | 546 | 496.4 | 1.704 | 1.674 | 14.01 | 1068 | 50 | 220 | 200 | 210 | 220 | 0 | 200.06 | 1.04 | 18 | 0 | 26 | 0 | 0 | 0 | 0 | 0 | 0 | 0 | 0 | -1 | -1 | -1 | -1 | 4.03 | 0.253 | 139 | 0.261 | 27.7 | 0.97 | 0 | 0
3:04 | 13:31 | 195 | 0.93 | 0.102 | 1.775 | 26.648 | 5 | 14.01 | 537 | 544 | 496.3 | 1.704 | 1.674 | 14.01 | 1069 | 50 | 220 | 200 | 210 | 220 | 0 | 200.08 | 1.04 | 18 | 0 | 26 | 0 | 0 | 0 | 0 | 0 | 0 | 0 | 0 | -1 | -1 | -1 | -1 | 4.07 | 0.253 | 130 | 0.26 | 27.6 | 0.93 | 0 | 0
3:04 | 13:30 | 194 | 0.98 | 0.102 | 1.77 | 26.657 | 5 | 14.01 | 541 | 545 | 496.3 | 1.704 | 1.674 | 14.01 | 1068 | 50 | 220 | 199 | 210 | 220 | 0 | 200.08 | 1.039 | 18 | -0.01 | 27 | 0 | 0 | 0 | 0 | 0 | 0 | 0 | 0 | -1 | -1 | -1 | -1 | 4.02 | 0.254 | 137 | 0.26 | 27.5 | 0.98 | 0 | 0
3:04 | 13:30 | 193 | 0.97 | 0.102 | 1.769 | 26.648 | 5 | 14.01 | 541 | 547 | 496 | 1.704 | 1.673 | 14.01 | 1068 | 50 | 220 | 199 | 210 | 220 | 0 | 200.06 | 1.04 | 18 | 0 | 27 | 0 | 0 | 0 | 0 | 0 | 0 | 0 | 0 | -1 | -1 | -1 | -1 | 4.03 | 0.254 | 131 | 0.258 | 27.5 | 0.97 | 0 | 0
3:04 | 13:30 | 192 | 0.98 | 0.102 | 1.764 | 26.648 | 5 | 14.01 | 540 | 542 | 495.6 | 1.704 | 1.673 | 14.01 | 1069 | 50 | 220 | 199 | 210 | 220 | 0 | 200.08 | 1.039 | 18 | 0 | 27 | 0 | 0 | 0 | 0 | 0 | 0 | 0 | 0 | -1 | -1 | -1 | -1 | 4.02 | 0.255 | 132 | 0.258 | 27.5 | 0.98 | 0 | 0
3:04 | 13:29 | 191 | 0.97 | 0.102 | 1.771 | 26.643 | 5 | 14.01 | 541 | 544 | 495.3 | 1.704 | 1.673 | 14.01 | 1068 | 50 | 220 | 198 | 210 | 220 | 0 | 200.08 | 1.038 | 18 | -0.01 | 26 | 0 | 0 | 0 | 0 | 0 | 0 | 0 | 0 | -1 | -1 | -1 | -1 | 4.03 | 0.254 | 135 | 0.259 | 27.6 | 0.97 | 0 | 0
3:04 | 13:29 | 190 | 0.93 | 0.102 | 1.768 | 26.647 | 5 | 14.01 | 534 | 544 | 495.1 | 1.703 | 1.673 | 14.01 | 1068 | 50 | 220 | 198 | 210 | 220 | 0 | 200.08 | 1.04 | 18 | 0 | 26 | 0 | 0 | 0 | 0 | 0 | 0 | 0 | 0 | -1 | -1 | -1 | -1 | 4.07 | 0.253 | 135 | 0.258 | 27.5 | 0.93 | 0 | 0
3:04 | 13:28 | 189 | 0.98 | 0.102 | 1.763 | 26.648 | 5 | 14.01 | 542 | 549 | 494.8 | 1.704 | 1.673 | 14.01 | 1068 | 50 | 220 | 198 | 210 | 221 | 0 | 200.08 | 1.038 | 18 | 0 | 26 | 0 | 0 | 0 | 0 | 0 | 0 | 0 | 0 | -1 | -1 | -1 | -1 | 4.02 | 0.252 | 135 | 0.258 | 27.4 | 0.98 | 0 | 0
3:04 | 13:28 | 188 | 0.96 | 0.102 | 1.771 | 26.648 | 5 | 14.01 | 537 | 540 | 494.4 | 1.704 | 1.674 | 14.01 | 1068 | 50 | 220 | 197 | 210 | 221 | 0 | 200.08 | 1.037 | 18 | -0.01 | 26 | 0 | 0 | 0 | 0 | 0 | 0 | 0 | 0 | -1 | -1 | -1 | -1 | 4.04 | 0.254 | 135 | 0.259 | 27.5 | 0.96 | 0 | 0
3:04 | 13:27 | 187 | 0.92 | 0.102 | 1.759 | 26.649 | 5 | 14.01 | 531 | 536 | 494.2 | 1.704 | 1.674 | 14.01 | 1068 | 50 | 220 | 197 | 210 | 221 | 0 | 200.06 | 1.038 | 18 | -0.01 | 26 | 0 | 0 | 0 | 0 | 0 | 0 | 0 | 0 | -1 | -1 | -1 | -1 | 4.08 | 0.254 | 131 | 0.262 | 27.4 | 0.92 | 0 | 0
3:04 | 13:27 | 186 | 0.95 | 0.102 | 1.768 | 26.648 | 5 | 14.01 | 531 | 536 | 493.5 | 1.704 | 1.674 | 14.01 | 1068 | 50 | 220 | 197 | 210 | 221 | 0 | 200.08 | 1.037 | 18 | 0 | 26 | 0 | 0 | 0 | 0 | 0 | 0 | 0 | 0 | -1 | -1 | -1 | -1 | 4.05 | 0.253 | 132 | 0.26 | 27.5 | 0.95 | 0 | 0
3:04 | 13:26 | 185 | 0.94 | 0.102 | 1.755 | 26.649 | 5 | 14.01 | 530 | 537 | 493.5 | 1.705 | 1.674 | 14.01 | 1064 | 50 | 220 | 196 | 210 | 221 | 0 | 200.06 | 1.039 | 18 | 0 | 26 | 0 | 0 | 0 | 0 | 0 | 0 | 0 | 0 | -1 | -1 | -1 | -1 | 4.06 | 0.255 | 135 | 0.26 | 27.3 | 0.94 | 0 | 0
3:04 | 13:26 | 184 | 0.95 | 0.102 | 1.759 | 26.647 | 5 | 14.01 | 530 | 538 | 493.1 | 1.704 | 1.674 | 14.01 | 1067 | 50 | 220 | 196 | 211 | 221 | 0 | 200.06 | 1.038 | 18 | 0 | 26 | 0 | 0 | 0 | 0 | 0 | 0 | 0 | 0 | -1 | -1 | -1 | -1 | 4.05 | 0.253 | 123 | 0.26 | 27.4 | 0.95 | 0 | 0
3:04 | 13:26 | 183 | 0.93 | 0.102 | 1.758 | 26.647 | 4.99 | 14.01 | 531 | 537 | 492.5 | 1.703 | 1.674 | 14.01 | 1068 | 50 | 220 | 196 | 211 | 221 | 0 | 200.08 | 1.037 | 18 | -0.01 | 26 | 0 | 0 | 0 | 0 | 0 | 0 | 0 | 0 | -1 | -1 | -1 | -1 | 4.06 | 0.253 | 132 | 0.26 | 27.4 | 0.93 | 0 | 0
3:04 | 13:25 | 182 | 0.94 | 0.102 | 1.755 | 26.648 | 5 | 14.01 | 531 | 533 | 492.7 | 1.703 | 1.673 | 14.01 | 1068 | 50 | 220 | 196 | 211 | 221 | 0 | 200.06 | 1.041 | 18 | -0.01 | 27 | 0 | 0 | 0 | 0 | 0 | 0 | 0 | 0 | -1 | -1 | -1 | -1 | 4.06 | 0.253 | 132 | 0.26 | 27.3 | 0.94 | 0 | 0
3:04 | 13:25 | 181 | 0.95 | 0.102 | 1.764 | 26.648 | 5 | 14.01 | 532 | 537 | 492 | 1.703 | 1.673 | 14.01 | 1068 | 50 | 220 | 196 | 211 | 221 | 0 | 200.08 | 1.039 | 18 | 0 | 26 | 0 | 0 | 0 | 0 | 0 | 0 | 0 | 0 | -1 | -1 | -1 | -1 | 4.05 | 0.254 | 137 | 0.258 | 27.4 | 0.95 | 0 | 0
3:04 | 13:24 | 180 | 0.92 | 0.102 | 1.761 | 26.647 | 5 | 14.01 | 531 | 537 | 491.4 | 1.703 | 1.673 | 14.01 | 1068 | 50 | 220 | 197 | 211 | 221 | 0 | 200.08 | 1.04 | 18 | 0 | 26 | 0 | 0 | 0 | 0 | 0 | 0 | 0 | 0 | -1 | -1 | -1 | -1 | 4.08 | 0.253 | 136 | 0.258 | 27.4 | 0.92 | 0 | 0
3:04 | 13:24 | 179 | 0.92 | 0.102 | 1.754 | 26.646 | 5 | 14.01 | 530 | 538 | 491.2 | 1.704 | 1.673 | 14.01 | 1068 | 50 | 220 | 197 | 211 | 221 | 0 | 200.06 | 1.041 | 18 | -0.01 | 26 | 0 | 0 | 0 | 0 | 0 | 0 | 0 | 0 | -1 | -1 | -1 | -1 | 4.08 | 0.254 | 134 | 0.258 | 27.3 | 0.92 | 0 | 0
3:04 | 13:23 | 178 | 0.95 | 0.102 | 1.767 | 26.647 | 5 | 14.01 | 533 | 541 | 490.8 | 1.704 | 1.673 | 14.01 | 1067 | 50 | 220 | 197 | 211 | 220 | 0 | 200.08 | 1.041 | 18 | -0.01 | 26 | 0 | 0 | 0 | 0 | 0 | 0 | 0 | 0 | -1 | -1 | -1 | -1 | 4.05 | 0.254 | 131 | 0.258 | 27.5 | 0.95 | 0 | 0
3:04 | 13:23 | 177 | 0.91 | 0.102 | 1.762 | 26.647 | 5 | 14.01 | 527 | 532 | 490.2 | 1.705 | 1.674 | 14.01 | 1066 | 50 | 220 | 198 | 211 | 220 | 0 | 200.08 | 1.04 | 18 | -0.01 | 26 | 0 | 0 | 0 | 0 | 0 | 0 | 0 | 0 | -1 | -1 | -1 | -1 | 4.09 | 0.254 | 136 | 0.262 | 27.4 | 0.91 | 0 | 0
3:04 | 13:22 | 176 | 0.9 | 0.102 | 1.767 | 26.649 | 5 | 14.01 | 528 | 534 | 490.2 | 1.704 | 1.674 | 14.01 | 1067 | 50 | 220 | 198 | 211 | 220 | 0 | 200.06 | 1.04 | 18 | 0 | 26 | 0 | 0 | 0 | 0 | 0 | 0 | 0 | 0 | -1 | -1 | -1 | -1 | 4.1 | 0.253 | 138 | 0.26 | 27.5 | 0.9 | 0 | 0
3:04 | 13:22 | 175 | 0.91 | 0.102 | 1.776 | 26.65 | 5 | 14.01 | 528 | 535 | 489.9 | 1.705 | 1.674 | 14.01 | 1067 | 50 | 220 | 199 | 210 | 220 | 0 | 200.08 | 1.039 | 18 | 0 | 26 | 0 | 0 | 0 | 0 | 0 | 0 | 0 | 0 | -1 | -1 | -1 | -1 | 4.09 | 0.253 | 129 | 0.261 | 27.6 | 0.91 | 0 | 0
3:04 | 13:22 | 174 | 0.87 | 0.102 | 1.766 | 26.648 | 5 | 14.01 | 521 | 530 | 489.4 | 1.705 | 1.674 | 14.01 | 1065 | 50 | 220 | 199 | 210 | 220 | 0 | 200.08 | 1.039 | 18 | -0.01 | 26 | 0 | 0 | 0 | 0 | 0 | 0 | 0 | 0 | -1 | -1 | -1 | -1 | 4.12 | 0.254 | 135 | 0.262 | 27.5 | 0.87 | 0 | 0
3:04 | 13:21 | 173 | 0.89 | 0.102 | 1.775 | 26.648 | 5 | 14.01 | 519 | 525 | 488.9 | 1.705 | 1.675 | 14.01 | 1064 | 50 | 220 | 200 | 210 | 220 | 0 | 200.08 | 1.038 | 18 | -0.01 | 27 | 0 | 0 | 0 | 0 | 0 | 0 | 0 | 0 | -1 | -1 | -1 | -1 | 4.11 | 0.254 | 135 | 0.263 | 27.6 | 0.89 | 0 | 0
3:04 | 13:21 | 172 | 0.86 | 0.102 | 1.784 | 26.647 | 4.99 | 14.01 | 516 | 518 | 488.6 | 1.704 | 1.674 | 14.01 | 1065 | 50 | 220 | 200 | 210 | 220 | 0 | 200.06 | 1.044 | 18 | -0.01 | 26 | 0 | 0 | 0 | 0 | 0 | 0 | 0 | 0 | -1 | -1 | -1 | -1 | 4.13 | 0.253 | 134 | 0.26 | 27.8 | 0.86 | 0 | 0
3:04 | 13:20 | 171 | 0.86 | 0.102 | 3.086 | 26.647 | 5 | 14.01 | 519 | 527 | 488.3 | 1.703 | 1.673 | 14.01 | 174 | 50 | 220 | 200 | 210 | 220 | 0 | 200.06 | 1.038 | 18 | 0 | 26 | 0 | 0 | 0 | 0 | 0 | 0 | 0 | 0 | -1 | -1 | -1 | -1 | 4.13 | 0.253 | 119 | 0.258 | 49.5 | 0.86 | 0 | 0
3:04 | 13:20 | 170 | -0.08 | 0.102 | 1.774 | 26.738 | 5 | 14.01 | 56 | 59 | 489.8 | 1.704 | 1.673 | 14.01 | 1078 | 50 | 220 | 200 | 210 | 220 | 0 | 200.06 | 1.05 | 18 | 0 | 26 | 0 | 0 | 0 | 0 | 0 | 0 | 0 | 0 | -1 | -1 | -1 | -1 | 5.07 | 0.253 | 135 | 0.258 | 27.6 | 0 | 0 | 0
3:04 | 11:26 | 169 | 1 | 0.2 | 1.77 | 25.42 | 5 | 14.01 | 438 | 440 | 501.3 | 1.039 | 1.011 | 14.01 | 1078 | 49 | 220 | 198 | 210 | 219 | 0 | 200.06 | 1.04 | 18 | -0.01 | 26 | 0 | 0 | 0 | 0 | 0 | 0 | 0 | 0 | -1 | -1 | -1 | -1 | 4 | 0.254 | 138 | 0.26 | 27.6 | 1 | 0 | 0
3:04 | 11:26 | 168 | 1.01 | 0.2 | 1.77 | 25.422 | 5 | 14.01 | 440 | 443 | 500.9 | 1.039 | 1.012 | 14.01 | 1078 | 49 | 220 | 198 | 209 | 218 | 0 | 200.06 | 1.04 | 18 | 0 | 26 | 0 | 0 | 0 | 0 | 0 | 0 | 0 | 0 | -1 | -1 | -1 | -1 | 3.99 | 0.253 | 135 | 0.26 | 27.6 | 1.01 | 0 | 0
3:04 | 11:26 | 167 | 0.99 | 0.2 | 1.774 | 25.428 | 5 | 14.01 | 440 | 443 | 501.4 | 1.039 | 1.011 | 14.01 | 1077 | 49 | 220 | 197 | 209 | 218 | 0 | 200.06 | 1.042 | 18 | -0.01 | 26 | 0 | 0 | 0 | 0 | 0 | 0 | 0 | 0 | -1 | -1 | -1 | -1 | 4.01 | 0.253 | 129 | 0.26 | 27.6 | 0.99 | 0 | 0
3:04 | 11:25 | 166 | 0.98 | 0.2 | 1.768 | 25.417 | 5 | 14.01 | 436 | 439 | 501 | 1.039 | 1.011 | 14.01 | 1078 | 49 | 220 | 197 | 209 | 218 | 0 | 200.06 | 1.042 | 18 | 0 | 26 | 0 | 0 | 0 | 0 | 0 | 0 | 0 | 0 | -1 | -1 | -1 | -1 | 4.02 | 0.253 | 138 | 0.261 | 27.5 | 0.98 | 0 | 0
3:04 | 11:25 | 165 | 1.01 | 0.2 | 1.772 | 25.427 | 5 | 14.01 | 437 | 441 | 500.6 | 1.038 | 1.012 | 14.01 | 1077 | 50 | 220 | 197 | 209 | 218 | 0 | 200.06 | 1.04 | 18 | -0.01 | 26 | 0 | 0 | 0 | 0 | 0 | 0 | 0 | 0 | -1 | -1 | -1 | -1 | 3.99 | 0.256 | 131 | 0.262 | 27.6 | 1.01 | 0 | 0
3:04 | 11:24 | 164 | 0.99 | 0.2 | 1.765 | 25.418 | 5 | 14.01 | 439 | 440 | 500.1 | 1.038 | 1.013 | 14.01 | 1078 | 50 | 220 | 196 | 209 | 218 | 0 | 200.06 | 1.039 | 18 | -0.01 | 26 | 0 | 0 | 0 | 0 | 0 | 0 | 0 | 0 | -1 | -1 | -1 | -1 | 4.01 | 0.254 | 133 | 0.262 | 27.4 | 0.99 | 0 | 0
3:04 | 11:24 | 163 | 0.99 | 0.2 | 1.763 | 25.417 | 5 | 14.01 | 440 | 441 | 500.5 | 1.037 | 1.011 | 14.01 | 1078 | 50 | 220 | 196 | 209 | 218 | 0 | 200.06 | 1.043 | 18 | 0 | 26 | 0 | 0 | 0 | 0 | 0 | 0 | 0 | 0 | -1 | -1 | -1 | -1 | 4.01 | 0.253 | 138 | 0.258 | 27.4 | 0.99 | 0 | 0
3:04 | 11:24 | 162 | 1 | 0.2 | 1.764 | 25.417 | 5 | 14.01 | 438 | 441 | 500.7 | 1.037 | 1.01 | 14.01 | 1079 | 50 | 220 | 195 | 209 | 218 | 0 | 200.06 | 1.043 | 18 | 0 | 26 | 0 | 0 | 0 | 0 | 0 | 0 | 0 | 0 | -1 | -1 | -1 | -1 | 4 | 0.252 | 138 | 0.258 | 27.4 | 1 | 0 | 0
3:04 | 11:23 | 161 | 1 | 0.2 | 1.758 | 25.408 | 5 | 14.01 | 442 | 444 | 500 | 1.036 | 1.01 | 14.01 | 1078 | 50 | 220 | 195 | 209 | 218 | 0 | 200.06 | 1.033 | 18 | 0 | 26 | 0 | 0 | 0 | 0 | 0 | 0 | 0 | 0 | -1 | -1 | -1 | -1 | 4 | 0.253 | 132 | 0.258 | 27.4 | 1 | 0 | 0
3:04 | 11:23 | 160 | 0.99 | 0.2 | 1.764 | 25.406 | 5 | 14.01 | 437 | 438 | 499.5 | 1.038 | 1.01 | 14.01 | 1078 | 50 | 220 | 195 | 209 | 218 | 0 | 200.06 | 1.034 | 18 | 0 | 26 | 0 | 0 | 0 | 0 | 0 | 0 | 0 | 0 | -1 | -1 | -1 | -1 | 4.01 | 0.254 | 135 | 0.258 | 27.4 | 0.99 | 0 | 0
3:04 | 11:22 | 159 | 0.97 | 0.2 | 1.767 | 25.418 | 5 | 14.01 | 438 | 441 | 499.2 | 1.037 | 1.011 | 14.01 | 1079 | 50 | 220 | 195 | 209 | 218 | 0 | 200.06 | 1.031 | 18 | -0.01 | 26 | 0 | 0 | 0 | 0 | 0 | 0 | 0 | 0 | -1 | -1 | -1 | -1 | 4.03 | 0.256 | 134 | 0.26 | 27.5 | 0.97 | 0 | 0
3:04 | 11:22 | 158 | 0.97 | 0.2 | 1.756 | 25.407 | 5 | 14.01 | 437 | 440 | 498.9 | 1.038 | 1.01 | 14.01 | 1078 | 50 | 220 | 195 | 209 | 218 | 0 | 200.06 | 1.031 | 18 | 0 | 26 | 0 | 0 | 0 | 0 | 0 | 0 | 0 | 0 | -1 | -1 | -1 | -1 | 4.03 | 0.253 | 132 | 0.258 | 27.3 | 0.97 | 0 | 0
3:04 | 11:21 | 157 | 1 | 0.2 | 1.761 | 25.419 | 5 | 14.01 | 440 | 443 | 498.4 | 1.038 | 1.011 | 14.01 | 1079 | 50 | 220 | 196 | 209 | 218 | 0 | 200.06 | 1.041 | 18 | 0 | 26 | 0 | 0 | 0 | 0 | 0 | 0 | 0 | 0 | -1 | -1 | -1 | -1 | 4 | 0.253 | 140 | 0.26 | 27.4 | 1 | 0 | 0
3:04 | 11:21 | 156 | 0.97 | 0.2 | 1.763 | 25.419 | 5 | 14.01 | 439 | 443 | 498.4 | 1.04 | 1.011 | 14.01 | 1079 | 51 | 220 | 196 | 209 | 218 | 0 | 200.06 | 1.042 | 18 | -0.01 | 27 | 0 | 0 | 0 | 0 | 0 | 0 | 0 | 0 | -1 | -1 | -1 | -1 | 4.03 | 0.253 | 132 | 0.26 | 27.4 | 0.97 | 0 | 0
3:04 | 11:21 | 155 | 0.97 | 0.2 | 1.751 | 25.417 | 5 | 14.01 | 440 | 442 | 498 | 1.038 | 1.012 | 14.01 | 1078 | 51 | 220 | 197 | 210 | 219 | 0 | 200.06 | 1.04 | 18 | -0.01 | 26 | 0 | 0 | 0 | 0 | 0 | 0 | 0 | 0 | -1 | -1 | -1 | -1 | 4.03 | 0.254 | 129 | 0.262 | 27.2 | 0.97 | 0 | 0
3:04 | 11:20 | 154 | 1.01 | 0.2 | 1.755 | 25.417 | 5 | 14.01 | 442 | 445 | 498.1 | 1.038 | 1.011 | 14.01 | 1079 | 51 | 220 | 197 | 210 | 219 | 0 | 200.06 | 1.043 | 18 | -0.01 | 26 | 0 | 0 | 0 | 0 | 0 | 0 | 0 | 0 | -1 | -1 | -1 | -1 | 3.99 | 0.254 | 134 | 0.26 | 27.3 | 1.01 | 0 | 0
3:04 | 11:20 | 153 | 0.98 | 0.2 | 1.758 | 25.417 | 5 | 14.01 | 443 | 447 | 497.4 | 1.036 | 1.011 | 14.01 | 1078 | 51 | 220 | 198 | 211 | 219 | 0 | 200.06 | 1.042 | 18 | -0.01 | 26 | 0 | 0 | 0 | 0 | 0 | 0 | 0 | 0 | -1 | -1 | -1 | -1 | 4.02 | 0.254 | 136 | 0.26 | 27.3 | 0.98 | 0 | 0
3:04 | 11:19 | 152 | 0.97 | 0.2 | 1.759 | 25.408 | 5 | 14.01 | 445 | 448 | 497.3 | 1.038 | 1.01 | 14.01 | 1079 | 51 | 220 | 199 | 211 | 219 | 0 | 200.06 | 1.033 | 18 | 0 | 26 | 0 | 0 | 0 | 0 | 0 | 0 | 0 | 0 | -1 | -1 | -1 | -1 | 4.03 | 0.253 | 131 | 0.258 | 27.4 | 0.97 | 0 | 0
3:04 | 11:19 | 151 | 0.98 | 0.2 | 1.761 | 25.418 | 5 | 14.01 | 452 | 455 | 496.9 | 1.037 | 1.01 | 14.01 | 1081 | 51 | 220 | 200 | 211 | 219 | 0 | 200.06 | 1.033 | 18 | 0 | 26 | 0 | 0 | 0 | 0 | 0 | 0 | 0 | 0 | -1 | -1 | -1 | -1 | 4.02 | 0.254 | 132 | 0.258 | 27.4 | 0.98 | 0 | 0
3:04 | 11:18 | 150 | 1 | 0.199 | 1.753 | 25.417 | 5 | 14.01 | 460 | 460 | 496.9 | 1.037 | 1.01 | 14.01 | 1081 | 51 | 220 | 200 | 211 | 219 | 0 | 200.06 | 1.042 | 18 | 0 | 26 | 0 | 0 | 0 | 0 | 0 | 0 | 0 | 0 | -1 | -1 | -1 | -1 | 4 | 0.254 | 131 | 0.258 | 27.3 | 1 | 0 | 0
3:04 | 11:18 | 149 | 1.02 | 0.2 | 1.756 | 25.417 | 5 | 14.01 | 462 | 464 | 496.5 | 1.037 | 1.01 | 14.01 | 1079 | 51 | 220 | 200 | 211 | 219 | 0 | 200.06 | 1.041 | 18 | -0.01 | 26 | 0 | 0 | 0 | 0 | 0 | 0 | 0 | 0 | -1 | -1 | -1 | -1 | 3.97 | 0.254 | 136 | 0.26 | 27.3 | 1.02 | 0 | 0
3:04 | 11:18 | 148 | 1 | 0.2 | 1.765 | 25.407 | 5 | 14.01 | 455 | 458 | 496 | 1.036 | 1.01 | 14.01 | 1080 | 51 | 221 | 200 | 211 | 218 | 0 | 200.06 | 1.033 | 18 | 0 | 26 | 0 | 0 | 0 | 0 | 0 | 0 | 0 | 0 | -1 | -1 | -1 | -1 | 4 | 0.253 | 136 | 0.258 | 27.5 | 1 | 0 | 0
3:04 | 11:17 | 147 | 1.02 | 0.2 | 1.783 | 25.409 | 5 | 14.01 | 451 | 455 | 495.3 | 1.038 | 1.01 | 14.01 | 1078 | 51 | 221 | 199 | 211 | 218 | 0 | 200.06 | 1.034 | 18 | 0 | 26 | 0 | 0 | 0 | 0 | 0 | 0 | 0 | 0 | -1 | -1 | -1 | -1 | 3.98 | 0.253 | 140 | 0.258 | 27.8 | 1.02 | 0 | 0
3:04 | 11:17 | 146 | 0.99 | 0.2 | 1.741 | 25.548 | 5 | 14.01 | 452 | 455 | 496.4 | 1.039 | 1.011 | 14.01 | 1081 | 51 | 223 | 198 | 211 | 216 | 0 | 200.06 | 1.041 | 18 | -0.01 | 26 | 0 | 0 | 0 | 0 | 0 | 0 | 0 | 0 | -1 | -1 | -1 | -1 | 4.01 | 0.254 | 138 | 0.26 | 27 | 0.99 | 0 | 0
3:04 | 11:06 | 145 | 1.32 | 0.103 | 1.741 | 25.318 | 5 | 14.01 | 737 | 738 | 498.6 | 1.038 | 1.011 | 14.01 | 1081 | 50 | 190 | 170 | 186 | 192 | 0 | 200.06 | 1.042 | 18 | -0.01 | 26 | 0 | 0 | 0 | 0 | 0 | 0 | 0 | 0 | -1 | -1 | -1 | -1 | 3.68 | 0.254 | 139 | 0.262 | 27 | 1.32 | 0 | 0
3:04 | 11:05 | 144 | 1.32 | 0.103 | 1.74 | 25.316 | 5 | 14.01 | 731 | 731 | 498.3 | 1.038 | 1.01 | 14.01 | 1081 | 50 | 190 | 170 | 186 | 192 | 0 | 200.06 | 1.042 | 18 | 0 | 26 | 0 | 0 | 0 | 0 | 0 | 0 | 0 | 0 | -1 | -1 | -1 | -1 | 3.68 | 0.254 | 135 | 0.259 | 27 | 1.32 | 0 | 0
3:04 | 11:05 | 143 | 1.32 | 0.103 | 1.736 | 25.319 | 5 | 14.01 | 729 | 729 | 498 | 1.037 | 1.01 | 14.01 | 1081 | 50 | 190 | 169 | 187 | 193 | 0 | 200.06 | 1.043 | 18 | 0 | 26 | 0 | 0 | 0 | 0 | 0 | 0 | 0 | 0 | -1 | -1 | -1 | -1 | 3.68 | 0.255 | 130 | 0.258 | 26.9 | 1.32 | 0 | 0
3:04 | 11:04 | 142 | 1.3 | 0.103 | 1.732 | 25.318 | 5 | 14.01 | 732 | 731 | 497.7 | 1.036 | 1.01 | 14.01 | 1081 | 49 | 190 | 169 | 188 | 194 | 0 | 200.06 | 1.041 | 18 | 0 | 26 | 0 | 0 | 0 | 0 | 0 | 0 | 0 | 0 | -1 | -1 | -1 | -1 | 3.7 | 0.254 | 131 | 0.258 | 26.9 | 1.3 | 0 | 0
3:04 | 11:04 | 141 | 1.3 | 0.103 | 1.734 | 25.307 | 5 | 14.01 | 732 | 732 | 497.8 | 1.036 | 1.01 | 14.01 | 1081 | 49 | 190 | 168 | 188 | 194 | 0 | 200.06 | 1.032 | 18 | 0 | 26 | 0 | 0 | 0 | 0 | 0 | 0 | 0 | 0 | -1 | -1 | -1 | -1 | 3.7 | 0.254 | 129 | 0.258 | 26.9 | 1.3 | 0 | 0
3:04 | 11:03 | 140 | 1.3 | 0.103 | 1.734 | 25.318 | 5 | 14.01 | 729 | 728 | 497.4 | 1.037 | 1.01 | 14.01 | 1081 | 49 | 190 | 168 | 189 | 195 | 0 | 200.06 | 1.042 | 18 | -0.01 | 26 | 0 | 0 | 0 | 0 | 0 | 0 | 0 | 0 | -1 | -1 | -1 | -1 | 3.7 | 0.253 | 134 | 0.26 | 26.9 | 1.3 | 0 | 0
3:04 | 11:03 | 139 | 1.28 | 0.103 | 1.736 | 25.308 | 5 | 14.01 | 724 | 724 | 497.5 | 1.038 | 1.01 | 14.01 | 1080 | 49 | 190 | 168 | 190 | 196 | 0 | 200.06 | 1.041 | 18 | 0 | 26 | 0 | 0 | 0 | 0 | 0 | 0 | 0 | 0 | -1 | -1 | -1 | -1 | 3.72 | 0.254 | 132 | 0.258 | 26.9 | 1.28 | 0 | 0
3:04 | 11:03 | 138 | 1.27 | 0.103 | 1.735 | 25.318 | 5 | 14.01 | 717 | 719 | 497 | 1.038 | 1.011 | 14.01 | 1080 | 49 | 190 | 167 | 190 | 197 | 0 | 200.06 | 1.041 | 18 | 0 | 26 | 0 | 0 | 0 | 0 | 0 | 0 | 0 | 0 | -1 | -1 | -1 | -1 | 3.73 | 0.253 | 133 | 0.26 | 26.9 | 1.27 | 0 | 0
3:04 | 11:02 | 137 | 1.27 | 0.103 | 1.725 | 25.318 | 5 | 14.01 | 707 | 708 | 496.8 | 1.037 | 1.011 | 14.01 | 1080 | 49 | 190 | 167 | 191 | 197 | 0 | 200.06 | 1.041 | 18 | -0.01 | 26 | 0 | 0 | 0 | 0 | 0 | 0 | 0 | 0 | -1 | -1 | -1 | -1 | 3.73 | 0.254 | 140 | 0.26 | 26.7 | 1.27 | 0 | 0
3:04 | 11:02 | 136 | 1.27 | 0.103 | 1.718 | 25.318 | 5 | 14.01 | 702 | 705 | 496.8 | 1.037 | 1.011 | 14.01 | 1080 | 49 | 190 | 167 | 191 | 198 | 0 | 200.06 | 1.041 | 18 | -0.01 | 26 | 0 | 0 | 0 | 0 | 0 | 0 | 0 | 0 | -1 | -1 | -1 | -1 | 3.73 | 0.254 | 131 | 0.262 | 26.6 | 1.27 | 0 | 0
3:04 | 11:01 | 135 | 1.26 | 0.103 | 1.714 | 25.317 | 5 | 14.01 | 706 | 708 | 496.3 | 1.037 | 1.011 | 14.01 | 1079 | 48 | 190 | 167 | 192 | 199 | 0 | 200.06 | 1.041 | 18 | -0.01 | 26 | 0 | 0 | 0 | 0 | 0 | 0 | 0 | 0 | -1 | -1 | -1 | -1 | 3.74 | 0.254 | 134 | 0.261 | 26.6 | 1.26 | 0 | 0
3:04 | 11:01 | 134 | 1.26 | 0.102 | 1.704 | 25.326 | 5 | 14.01 | 691 | 695 | 495.8 | 1.038 | 1.011 | 14.01 | 1080 | 48 | 190 | 167 | 193 | 200 | 0 | 200.06 | 1.042 | 18 | -0.01 | 26 | 0 | 0 | 0 | 0 | 0 | 0 | 0 | 0 | -1 | -1 | -1 | -1 | 3.74 | 0.254 | 134 | 0.26 | 26.4 | 1.26 | 0 | 0
3:04 | 11:01 | 133 | 1.23 | 0.102 | 1.708 | 25.307 | 5 | 14.01 | 671 | 676 | 495.6 | 1.036 | 1.011 | 14.01 | 1077 | 48 | 190 | 167 | 193 | 200 | 0 | 200.06 | 1.032 | 18 | 0 | 26 | 0 | 0 | 0 | 0 | 0 | 0 | 0 | 0 | -1 | -1 | -1 | -1 | 3.77 | 0.253 | 135 | 0.258 | 26.5 | 1.23 | 0 | 0
3:04 | 11:00 | 132 | 1.18 | 0.102 | 1.7 | 25.307 | 5 | 14.01 | 670 | 674 | 495.2 | 1.037 | 1.01 | 14.01 | 1076 | 48 | 191 | 167 | 194 | 201 | 0 | 200.06 | 1.034 | 18 | 0 | 26 | 0 | 0 | 0 | 0 | 0 | 0 | 0 | 0 | -1 | -1 | -1 | -1 | 3.81 | 0.254 | 144 | 0.258 | 26.3 | 1.18 | 0 | 0
3:04 | 11:00 | 131 | 1.2 | 0.102 | 1.698 | 25.308 | 5 | 14.01 | 664 | 669 | 494.8 | 1.037 | 1.01 | 14.01 | 1076 | 48 | 191 | 168 | 195 | 202 | 0 | 200.06 | 1.033 | 18 | -0.01 | 26 | 0 | 0 | 0 | 0 | 0 | 0 | 0 | 0 | -1 | -1 | -1 | -1 | 3.8 | 0.254 | 136 | 0.258 | 26.3 | 1.2 | 0 | 0
3:04 | 10:59 | 130 | 1.17 | 0.102 | 1.701 | 25.317 | 5 | 14.01 | 650 | 656 | 494.6 | 1.036 | 1.01 | 14.01 | 1073 | 48 | 191 | 168 | 196 | 203 | 0 | 200.06 | 1.041 | 18 | -0.01 | 26 | 0 | 0 | 0 | 0 | 0 | 0 | 0 | 0 | -1 | -1 | -1 | -1 | 3.83 | 0.253 | 142 | 0.26 | 26.4 | 1.17 | 0 | 0
3:04 | 10:59 | 129 | 1.14 | 0.102 | 1.705 | 25.317 | 5 | 14.01 | 636 | 641 | 494.5 | 1.037 | 1.01 | 14.01 | 1074 | 48 | 192 | 169 | 196 | 203 | 0 | 200.06 | 1.041 | 18 | 0 | 26 | 0 | 0 | 0 | 0 | 0 | 0 | 0 | 0 | -1 | -1 | -1 | -1 | 3.86 | 0.253 | 138 | 0.258 | 26.5 | 1.14 | 0 | 0
3:04 | 10:58 | 128 | 1.14 | 0.102 | 2.281 | 25.362 | 5 | 14.01 | 668 | 671 | 493.8 | 1.037 | 1.01 | 14.01 | 740 | 48 | 192 | 170 | 197 | 204 | 0 | 200.06 | 1.036 | 18 | 0 | 26 | 0 | 0 | 0 | 0 | 0 | 0 | 0 | 0 | -1 | -1 | -1 | -1 | 3.86 | 0.252 | 140 | 0.258 | 36 | 1.14 | 0 | 0
3:04 | 10:57 | 127 | -0.03 | 0.102 | 1.766 | 25.376 | 5 | 14.01 | 548 | 555 | 495.1 | 1.039 | 1.011 | 14.01 | 470 | 49 | 195 | 174 | 199 | 207 | 0 | 200.06 | 1.032 | 18 | 0 | 26 | 0 | 0 | 0 | 0 | 0 | 0 | 0 | 0 | -1 | -1 | -1 | -1 | 5.03 | 0.253 | 123 | 0.26 | 27.5 | 0 | 0 | 0
3:04 | 10:36 | 126 | 2.91 | 0.18 | 1.772 | 25.399 | 5 | 14.01 | 319 | 384 | 503.2 | 1.038 | 1.011 | 14.01 | 470 | 50 | 220 | 201 | 210 | 220 | 0 | 200.06 | 1.032 | 18 | 0 | 26 | 0 | 0 | 0 | 0 | 0 | 0 | 0 | 0 | -1 | -1 | -1 | -1 | 2.09 | 0.253 | 132 | 0.26 | 27.6 | 2.91 | 0 | 0
3:04 | 10:36 | 125 | 2.87 | 0.177 | 1.771 | 25.387 | 5 | 14.01 | 322 | 383 | 502.8 | 1.038 | 1.01 | 14.01 | 470 | 50 | 220 | 201 | 210 | 220 | 0 | 200.06 | 1.032 | 18 | 0 | 25 | 0 | 0 | 0 | 0 | 0 | 0 | 0 | 0 | -1 | -1 | -1 | -1 | 2.12 | 0.254 | 126 | 0.258 | 27.6 | 2.87 | 0 | 0
3:04 | 10:36 | 124 | 2.9 | 0.181 | 1.767 | 25.398 | 5 | 14.01 | 320 | 383 | 502.6 | 1.037 | 1.01 | 14.01 | 470 | 50 | 220 | 201 | 210 | 220 | 0 | 200.06 | 1.033 | 18 | 0 | 26 | 0 | 0 | 0 | 0 | 0 | 0 | 0 | 0 | -1 | -1 | -1 | -1 | 2.09 | 0.253 | 136 | 0.258 | 27.5 | 2.9 | 0 | 0
3:04 | 10:35 | 123 | 2.88 | 0.179 | 1.771 | 25.388 | 5 | 14.01 | 320 | 385 | 502.4 | 1.037 | 1.01 | 14.01 | 469 | 50 | 220 | 201 | 210 | 220 | 0 | 200.06 | 1.033 | 18 | 0 | 26 | 0 | 0 | 0 | 0 | 0 | 0 | 0 | 0 | -1 | -1 | -1 | -1 | 2.11 | 0.253 | 133 | 0.258 | 27.6 | 2.88 | 0 | 0
3:04 | 10:35 | 122 | 2.88 | 0.177 | 1.77 | 25.386 | 5 | 14.01 | 322 | 383 | 502 | 1.04 | 1.01 | 14.01 | 468 | 50 | 220 | 201 | 210 | 220 | 0 | 200.06 | 1.035 | 18 | -0.01 | 25 | 0 | 0 | 0 | 0 | 0 | 0 | 0 | 0 | -1 | -1 | -1 | -1 | 2.11 | 0.252 | 137 | 0.258 | 27.6 | 2.88 | 0 | 0
3:04 | 10:34 | 121 | 2.88 | 0.173 | 1.773 | 25.388 | 5 | 14.01 | 325 | 385 | 501.8 | 1.038 | 1.012 | 14.01 | 468 | 50 | 220 | 201 | 210 | 220 | 0 | 200.06 | 1.041 | 18 | -0.01 | 26 | 0 | 0 | 0 | 0 | 0 | 0 | 0 | 0 | -1 | -1 | -1 | -1 | 2.11 | 0.254 | 135 | 0.262 | 27.6 | 2.88 | 0 | 0
3:04 | 10:34 | 120 | 2.87 | 0.173 | 1.776 | 25.408 | 5 | 14.01 | 324 | 385 | 501.7 | 1.038 | 1.011 | 14.01 | 469 | 50 | 220 | 201 | 210 | 220 | 0 | 200.06 | 1.042 | 18 | 0 | 26 | 0 | 0 | 0 | 0 | 0 | 0 | 0 | 0 | -1 | -1 | -1 | -1 | 2.12 | 0.254 | 137 | 0.26 | 27.7 | 2.87 | 0 | 0
3:04 | 10:34 | 119 | 2.87 | 0.174 | 1.763 | 25.398 | 5 | 14.01 | 324 | 384 | 501.7 | 1.039 | 1.011 | 14.01 | 469 | 50 | 220 | 201 | 210 | 220 | 0 | 200.06 | 1.04 | 18 | 0 | 25 | 0 | 0 | 0 | 0 | 0 | 0 | 0 | 0 | -1 | -1 | -1 | -1 | 2.12 | 0.255 | 128 | 0.26 | 27.5 | 2.87 | 0 | 0
3:04 | 10:33 | 118 | 2.89 | 0.176 | 1.774 | 25.398 | 5 | 14.01 | 323 | 383 | 501.4 | 1.039 | 1.012 | 14.01 | 468 | 50 | 220 | 201 | 210 | 220 | 0 | 200.06 | 1.041 | 18 | -0.01 | 26 | 0 | 0 | 0 | 0 | 0 | 0 | 0 | 0 | -1 | -1 | -1 | -1 | 2.1 | 0.253 | 133 | 0.26 | 27.6 | 2.89 | 0 | 0
3:04 | 10:33 | 117 | 2.87 | 0.172 | 1.768 | 25.388 | 5 | 14.01 | 327 | 383 | 500.9 | 1.038 | 1.012 | 14.01 | 469 | 50 | 220 | 201 | 210 | 220 | 0 | 200.06 | 1.041 | 18 | -0.01 | 26 | 0 | 0 | 0 | 0 | 0 | 0 | 0 | 0 | -1 | -1 | -1 | -1 | 2.13 | 0.254 | 129 | 0.262 | 27.5 | 2.87 | 0 | 0
3:04 | 10:32 | 116 | 2.89 | 0.174 | 1.765 | 25.417 | 5 | 14.01 | 324 | 383 | 500.8 | 1.036 | 1.01 | 14.01 | 468 | 50 | 220 | 201 | 210 | 220 | 0 | 200.06 | 1.041 | 18 | 0 | 26 | 0 | 0 | 0 | 0 | 0 | 0 | 0 | 0 | -1 | -1 | -1 | -1 | 2.1 | 0.253 | 131 | 0.26 | 27.5 | 2.89 | 0 | 0
3:04 | 10:32 | 115 | 2.88 | 0.173 | 1.768 | 25.396 | 5 | 14.01 | 325 | 383 | 500.2 | 1.037 | 1.01 | 14.01 | 469 | 50 | 220 | 201 | 210 | 220 | 0 | 200.06 | 1.043 | 18 | 0 | 26 | 0 | 0 | 0 | 0 | 0 | 0 | 0 | 0 | -1 | -1 | -1 | -1 | 2.11 | 0.254 | 133 | 0.258 | 27.5 | 2.88 | 0 | 0
3:04 | 10:31 | 114 | 2.87 | 0.176 | 1.761 | 25.379 | 5 | 14.01 | 322 | 381 | 499.9 | 1.036 | 1.01 | 14.01 | 469 | 50 | 220 | 201 | 210 | 220 | 0 | 200.06 | 1.033 | 18 | 0 | 25 | 0 | 0 | 0 | 0 | 0 | 0 | 0 | 0 | -1 | -1 | -1 | -1 | 2.12 | 0.254 | 133 | 0.258 | 27.4 | 2.87 | 0 | 0
3:04 | 10:31 | 113 | 2.88 | 0.175 | 1.77 | 25.396 | 5 | 14.01 | 324 | 383 | 500.1 | 1.037 | 1.011 | 14.01 | 467 | 50 | 220 | 201 | 210 | 220 | 0 | 200.06 | 1.039 | 18 | 0 | 26 | 0 | 0 | 0 | 0 | 0 | 0 | 0 | 0 | -1 | -1 | -1 | -1 | 2.11 | 0.254 | 135 | 0.258 | 27.5 | 2.88 | 0 | 0
3:04 | 10:31 | 112 | 2.87 | 0.169 | 1.768 | 25.38 | 5 | 14.01 | 328 | 384 | 499.6 | 1.038 | 1.01 | 14.01 | 467 | 50 | 220 | 201 | 210 | 220 | 0 | 200.06 | 1.032 | 18 | -0.01 | 26 | 0 | 0 | 0 | 0 | 0 | 0 | 0 | 0 | -1 | -1 | -1 | -1 | 2.12 | 0.253 | 133 | 0.258 | 27.5 | 2.87 | 0 | 0
3:04 | 10:30 | 111 | 2.87 | 0.171 | 1.769 | 25.387 | 5 | 14.01 | 327 | 384 | 499.2 | 1.039 | 1.01 | 14.01 | 469 | 50 | 220 | 201 | 210 | 220 | 0 | 200.06 | 1.041 | 18 | -0.01 | 25 | 0 | 0 | 0 | 0 | 0 | 0 | 0 | 0 | -1 | -1 | -1 | -1 | 2.12 | 0.254 | 131 | 0.26 | 27.5 | 2.87 | 0 | 0
3:04 | 10:30 | 110 | 2.87 | 0.173 | 1.77 | 25.398 | 5 | 14.01 | 325 | 382 | 499.1 | 1.038 | 1.011 | 14.01 | 466 | 50 | 220 | 201 | 210 | 220 | 0 | 200.06 | 1.041 | 18 | 0 | 25 | 0 | 0 | 0 | 0 | 0 | 0 | 0 | 0 | -1 | -1 | -1 | -1 | 2.13 | 0.253 | 128 | 0.26 | 27.5 | 2.87 | 0 | 0
3:04 | 10:29 | 109 | 2.86 | 0.166 | 1.76 | 25.384 | 5 | 14.01 | 332 | 385 | 499.2 | 1.039 | 1.011 | 14.01 | 467 | 50 | 220 | 200 | 210 | 220 | 0 | 200.06 | 1.041 | 18 | -0.01 | 25 | 0 | 0 | 0 | 0 | 0 | 0 | 0 | 0 | -1 | -1 | -1 | -1 | 2.14 | 0.254 | 127 | 0.26 | 27.4 | 2.86 | 0 | 0
3:04 | 10:29 | 108 | 2.88 | 0.168 | 1.764 | 25.386 | 5 | 14.01 | 329 | 384 | 498.6 | 1.038 | 1.011 | 14.01 | 466 | 50 | 220 | 200 | 210 | 220 | 0 | 200.06 | 1.04 | 18 | -0.01 | 25 | 0 | 0 | 0 | 0 | 0 | 0 | 0 | 0 | -1 | -1 | -1 | -1 | 2.11 | 0.253 | 128 | 0.26 | 27.4 | 2.88 | 0 | 0
3:04 | 10:28 | 107 | 2.87 | 0.166 | 1.766 | 25.386 | 5 | 14.01 | 332 | 384 | 498.5 | 1.038 | 1.011 | 14.01 | 466 | 50 | 220 | 200 | 210 | 220 | 0 | 200.06 | 1.041 | 18 | 0 | 26 | 0 | 0 | 0 | 0 | 0 | 0 | 0 | 0 | -1 | -1 | -1 | -1 | 2.13 | 0.254 | 132 | 0.26 | 27.5 | 2.87 | 0 | 0
3:04 | 10:28 | 106 | 2.85 | 0.165 | 1.757 | 25.387 | 5 | 14.01 | 332 | 384 | 498.1 | 1.039 | 1.011 | 14.01 | 465 | 50 | 220 | 200 | 210 | 220 | 0 | 200.06 | 1.041 | 18 | -0.01 | 26 | 0 | 0 | 0 | 0 | 0 | 0 | 0 | 0 | -1 | -1 | -1 | -1 | 2.15 | 0.254 | 132 | 0.262 | 27.4 | 2.85 | 0 | 0
3:04 | 10:28 | 105 | 2.87 | 0.162 | 1.758 | 25.387 | 5 | 14.01 | 337 | 386 | 497.4 | 1.036 | 1.011 | 14.01 | 464 | 50 | 220 | 200 | 210 | 220 | 0 | 200.06 | 1.043 | 18 | 0 | 26 | 0 | 0 | 0 | 0 | 0 | 0 | 0 | 0 | -1 | -1 | -1 | -1 | 2.13 | 0.253 | 136 | 0.26 | 27.3 | 2.87 | 0 | 0
3:04 | 10:27 | 104 | 2.85 | 0.158 | 1.756 | 25.378 | 5 | 14.01 | 341 | 386 | 497.3 | 1.037 | 1.01 | 14.01 | 465 | 50 | 220 | 200 | 210 | 220 | 0 | 200.06 | 1.04 | 18 | 0 | 25 | 0 | 0 | 0 | 0 | 0 | 0 | 0 | 0 | -1 | -1 | -1 | -1 | 2.15 | 0.254 | 137 | 0.258 | 27.3 | 2.85 | 0 | 0
3:04 | 10:27 | 103 | 2.87 | 0.159 | 2.214 | 25.386 | 5 | 14.01 | 339 | 387 | 497.2 | 1.038 | 1.01 | 14.01 | 442 | 50 | 220 | 200 | 210 | 220 | 0 | 200.06 | 1.032 | 18 | 0 | 26 | 0 | 0 | 0 | 0 | 0 | 0 | 0 | 0 | -1 | -1 | -1 | -1 | 2.13 | 0.253 | 129 | 0.258 | 35 | 2.87 | 0 | 0
3:04 | 10:26 | 102 | 1.11 | 0.116 | 1.759 | 25.38 | 5 | 14.01 | 400 | 400 | 497 | 1.038 | 1.01 | 14.01 | 1067 | 50 | 220 | 200 | 210 | 220 | 0 | 200.06 | 1.034 | 18 | -0.01 | 26 | 0 | 0 | 0 | 0 | 0 | 0 | 0 | 0 | -1 | -1 | -1 | -1 | 3.89 | 0.254 | 132 | 0.258 | 27.4 | 1.11 | 0 | 0
3:04 | 10:02 | 101 | 1 | 0.102 | 1.761 | 15.308 | 5 | 14.01 | 540 | 545 | 510.2 | 1.038 | 1.01 | 14.01 | 1068 | 50 | 220 | 200 | 210 | 220 | 0 | 200.06 | 1.031 | 18 | 0 | 25 | 0 | 0 | 0 | 0 | 0 | 0 | 0 | 0 | -1 | -1 | -1 | -1 | 4 | 0.254 | 136 | 0.258 | 27.4 | 1 | 0 | 0
3:04 | 10:02 | 100 | 1 | 0.102 | 1.765 | 15.306 | 5 | 14.01 | 540 | 545 | 510 | 1.038 | 1.011 | 14.01 | 1067 | 50 | 220 | 200 | 210 | 220 | 0 | 200.06 | 1.031 | 18 | 0 | 25 | 0 | 0 | 0 | 0 | 0 | 0 | 0 | 0 | -1 | -1 | -1 | -1 | 4 | 0.253 | 135 | 0.258 | 27.5 | 1 | 0 | 0
3:04 | 10:02 | 99 | 0.98 | 0.102 | 1.757 | 15.316 | 5 | 14.01 | 540 | 546 | 509.8 | 1.037 | 1.01 | 14.01 | 1068 | 50 | 220 | 200 | 210 | 220 | 0 | 200.06 | 1.033 | 18 | 0 | 25 | 0 | 0 | 0 | 0 | 0 | 0 | 0 | 0 | -1 | -1 | -1 | -1 | 4.02 | 0.253 | 135 | 0.258 | 27.3 | 0.98 | 0 | 0
3:04 | 10:01 | 98 | 1 | 0.102 | 1.752 | 15.317 | 5 | 14.01 | 543 | 546 | 509.4 | 1.039 | 1.01 | 14.01 | 1068 | 50 | 220 | 199 | 210 | 220 | 0 | 200.06 | 1.043 | 18 | 0 | 25 | 0 | 0 | 0 | 0 | 0 | 0 | 0 | 0 | -1 | -1 | -1 | -1 | 4 | 0.254 | 137 | 0.258 | 27.3 | 1 | 0 | 0
3:04 | 10:01 | 97 | 1.01 | 0.102 | 1.762 | 15.318 | 5 | 14.01 | 543 | 546 | 509.6 | 1.038 | 1.012 | 14.01 | 1068 | 50 | 220 | 199 | 210 | 220 | 0 | 200.06 | 1.041 | 18 | -0.01 | 25 | 0 | 0 | 0 | 0 | 0 | 0 | 0 | 0 | -1 | -1 | -1 | -1 | 3.99 | 0.253 | 132 | 0.26 | 27.4 | 1.01 | 0 | 0
3:04 | 10:01 | 96 | 0.98 | 0.102 | 1.752 | 15.317 | 5 | 14.01 | 539 | 543 | 508.8 | 1.038 | 1.011 | 14.01 | 1067 | 50 | 220 | 199 | 210 | 220 | 0 | 200.06 | 1.042 | 18 | -0.01 | 25 | 0 | 0 | 0 | 0 | 0 | 0 | 0 | 0 | -1 | -1 | -1 | -1 | 4.02 | 0.253 | 129 | 0.26 | 27.2 | 0.98 | 0 | 0
3:04 | 10:01 | 95 | 1.01 | 0.102 | 1.758 | 15.316 | 5 | 14.01 | 540 | 545 | 509.3 | 1.038 | 1.011 | 14.01 | 1068 | 50 | 220 | 199 | 210 | 220 | 0 | 200.06 | 1.043 | 18 | 0 | 25 | 0 | 0 | 0 | 0 | 0 | 0 | 0 | 0 | -1 | -1 | -1 | -1 | 3.99 | 0.255 | 142 | 0.26 | 27.3 | 1.01 | 0 | 0
3:04 | 10:00 | 94 | 0.99 | 0.102 | 1.756 | 15.316 | 5 | 14.01 | 538 | 544 | 508.8 | 1.038 | 1.012 | 14.01 | 1066 | 50 | 220 | 199 | 210 | 220 | 0 | 200.06 | 1.042 | 18 | 0 | 25 | 0 | 0 | 0 | 0 | 0 | 0 | 0 | 0 | -1 | -1 | -1 | -1 | 4.01 | 0.254 | 137 | 0.26 | 27.3 | 0.99 | 0 | 0
3:04 | 10:00 | 93 | 1 | 0.102 | 1.746 | 15.339 | 5 | 14.01 | 538 | 545 | 508.8 | 1.038 | 1.012 | 14.01 | 1067 | 50 | 220 | 199 | 210 | 220 | 0 | 200.06 | 1.041 | 18 | 0 | 25 | 0 | 0 | 0 | 0 | 0 | 0 | 0 | 0 | -1 | -1 | -1 | -1 | 4 | 0.253 | 133 | 0.26 | 27.1 | 1 | 0 | 0
3:04 | 10:00 | 92 | 1.02 | 0.102 | 1.755 | 15.326 | 5 | 14.01 | 543 | 551 | 508.6 | 1.038 | 1.011 | 14.01 | 1067 | 50 | 220 | 199 | 210 | 220 | 0 | 200.06 | 1.04 | 18 | -0.01 | 25 | 0 | 0 | 0 | 0 | 0 | 0 | 0 | 0 | -1 | -1 | -1 | -1 | 3.98 | 0.254 | 132 | 0.26 | 27.3 | 1.02 | 0 | 0
3:04 | 10:00 | 91 | 0.98 | 0.102 | 1.748 | 15.329 | 5 | 14.01 | 536 | 539 | 508.7 | 1.039 | 1.011 | 14.01 | 1067 | 50 | 220 | 199 | 210 | 220 | 0 | 200.06 | 1.041 | 18 | -0.01 | 25 | 0 | 0 | 0 | 0 | 0 | 0 | 0 | 0 | -1 | -1 | -1 | -1 | 4.02 | 0.254 | 138 | 0.26 | 27.2 | 0.98 | 0 | 0
3:04 | 9:59 | 90 | 1.02 | 0.102 | 1.744 | 15.317 | 5 | 14.01 | 540 | 545 | 508.2 | 1.038 | 1.011 | 14.01 | 1067 | 50 | 220 | 199 | 210 | 220 | 0 | 200.06 | 1.042 | 18 | -0.01 | 25 | 0 | 0 | 0 | 0 | 0 | 0 | 0 | 0 | -1 | -1 | -1 | -1 | 3.98 | 0.254 | 135 | 0.262 | 27.1 | 1.02 | 0 | 0
3:04 | 9:59 | 89 | 1.02 | 0.102 | 1.74 | 15.317 | 5 | 14.01 | 544 | 549 | 515.4 | 1.039 | 1.012 | 14.01 | 1067 | 50 | 220 | 199 | 210 | 220 | 0 | 200.06 | 1.041 | 18 | 0 | 25 | 0 | 0 | 0 | 0 | 0 | 0 | 0 | 0 | -1 | -1 | -1 | -1 | 3.98 | 0.254 | 136 | 0.26 | 27 | 1.02 | 0 | 0
3:04 | 9:59 | 88 | 0.99 | 0.102 | 1.742 | 15.327 | 5 | 14.01 | 541 | 546 | 514.8 | 1.039 | 1.011 | 14.01 | 1068 | 50 | 220 | 199 | 210 | 220 | 0 | 200.06 | 1.041 | 18 | -0.01 | 25 | 0 | 0 | 0 | 0 | 0 | 0 | 0 | 0 | -1 | -1 | -1 | -1 | 4.01 | 0.254 | 136 | 0.262 | 27.1 | 0.99 | 0 | 0
3:04 | 9:59 | 87 | 1.03 | 0.102 | 1.745 | 15.316 | 5 | 14.01 | 543 | 548 | 514.7 | 1.038 | 1.011 | 14.01 | 1068 | 50 | 220 | 199 | 210 | 220 | 0 | 200.06 | 1.042 | 18 | 0 | 25 | 0 | 0 | 0 | 0 | 0 | 0 | 0 | 0 | -1 | -1 | -1 | -1 | 3.96 | 0.253 | 135 | 0.26 | 27.1 | 1.03 | 0 | 0
3:04 | 9:58 | 86 | 1.01 | 0.102 | 1.753 | 15.316 | 5 | 14.01 | 543 | 551 | 514.6 | 1.038 | 1.012 | 14.01 | 1067 | 50 | 220 | 199 | 210 | 220 | 0 | 200.06 | 1.041 | 18 | 0 | 25 | 0 | 0 | 0 | 0 | 0 | 0 | 0 | 0 | -1 | -1 | -1 | -1 | 3.99 | 0.252 | 130 | 0.261 | 27.3 | 1.01 | 0 | 0
3:04 | 9:58 | 85 | 0.93 | 0.102 | 1.739 | 15.318 | 5 | 14.01 | 534 | 537 | 514.1 | 1.037 | 1.012 | 14.01 | 1068 | 50 | 220 | 199 | 210 | 220 | 0 | 200.06 | 1.041 | 18 | 0 | 25 | 0 | 0 | 0 | 0 | 0 | 0 | 0 | 0 | -1 | -1 | -1 | -1 | 4.07 | 0.253 | 136 | 0.258 | 27 | 0.93 | 0 | 0
3:04 | 9:58 | 84 | 1.02 | 0.102 | 1.744 | 15.309 | 5 | 14.01 | 544 | 548 | 514.1 | 1.037 | 1.01 | 14.01 | 1068 | 50 | 220 | 199 | 210 | 220 | 0 | 200.06 | 1.033 | 18 | 0 | 25 | 0 | 0 | 0 | 0 | 0 | 0 | 0 | 0 | -1 | -1 | -1 | -1 | 3.97 | 0.252 | 128 | 0.259 | 27.1 | 1.02 | 0 | 0
3:04 | 9:58 | 83 | 0.99 | 0.102 | 1.743 | 15.318 | 5 | 14.01 | 539 | 545 | 514 | 1.037 | 1.01 | 14.01 | 1068 | 50 | 220 | 200 | 210 | 220 | 0 | 200.06 | 1.032 | 18 | 0 | 25 | 0 | 0 | 0 | 0 | 0 | 0 | 0 | 0 | -1 | -1 | -1 | -1 | 4.01 | 0.253 | 135 | 0.258 | 27.1 | 0.99 | 0 | 0
3:04 | 9:57 | 82 | 1 | 0.102 | 1.739 | 15.329 | 5 | 14.01 | 541 | 548 | 513.9 | 1.038 | 1.01 | 14.01 | 1068 | 50 | 220 | 200 | 210 | 220 | 0 | 200.06 | 1.042 | 18 | 0 | 25 | 0 | 0 | 0 | 0 | 0 | 0 | 0 | 0 | -1 | -1 | -1 | -1 | 4 | 0.253 | 134 | 0.258 | 27 | 1 | 0 | 0
3:04 | 9:57 | 81 | 1.01 | 0.102 | 1.748 | 15.327 | 5 | 14.01 | 542 | 544 | 513.8 | 1.037 | 1.011 | 14.01 | 1068 | 50 | 220 | 200 | 210 | 220 | 0 | 200.06 | 1.041 | 18 | -0.01 | 25 | 0 | 0 | 0 | 0 | 0 | 0 | 0 | 0 | -1 | -1 | -1 | -1 | 3.99 | 0.254 | 133 | 0.258 | 27.2 | 1.01 | 0 | 0
3:04 | 9:57 | 80 | 0.98 | 0.102 | 1.738 | 15.328 | 5 | 14.01 | 537 | 540 | 513.4 | 1.037 | 1.011 | 14.01 | 1068 | 50 | 220 | 200 | 210 | 220 | 0 | 200.06 | 1.041 | 18 | -0.01 | 25 | 0 | 0 | 0 | 0 | 0 | 0 | 0 | 0 | -1 | -1 | -1 | -1 | 4.02 | 0.254 | 136 | 0.26 | 27 | 0.98 | 0 | 0
3:04 | 9:57 | 79 | 1 | 0.102 | 1.735 | 15.308 | 5 | 14.01 | 539 | 543 | 513 | 1.037 | 1.011 | 14.01 | 1066 | 50 | 220 | 200 | 210 | 220 | 0 | 200.06 | 1.032 | 18 | 0 | 25 | 0 | 0 | 0 | 0 | 0 | 0 | 0 | 0 | -1 | -1 | -1 | -1 | 4 | 0.252 | 131 | 0.258 | 27 | 1 | 0 | 0
3:04 | 9:56 | 78 | 0.97 | 0.102 | 1.785 | 15.337 | 5 | 14.01 | 537 | 542 | 513 | 1.038 | 1.011 | 14.01 | 1067 | 50 | 220 | 200 | 210 | 220 | 0 | 200.06 | 1.042 | 18 | 0 | 25 | 0 | 0 | 0 | 0 | 0 | 0 | 0 | 0 | -1 | -1 | -1 | -1 | 4.03 | 0.254 | 135 | 0.258 | 27.8 | 0.97 | 0 | 0
3:04 | 9:56 | 77 | 0.93 | 0.102 | 1.715 | 15.367 | 5 | 14.01 | 552 | 559 | 511.8 | 1.038 | 1.01 | 14.01 | 318 | 50 | 220 | 201 | 210 | 220 | 0 | 200.06 | 1.032 | 18 | 0 | 25 | 0 | 0 | 0 | 0 | 0 | 0 | 0 | 0 | -1 | -1 | -1 | -1 | 4.07 | 0.253 | 137 | 0.258 | 26.6 | 0.93 | 0 | 0
3:04 | 9:52 | 76 | 1.16 | 0.102 | 1.718 | 23.816 | 5 | 14.01 | 536 | 540 | 514 | 1.038 | 1.01 | 14.01 | 318 | 50 | 220 | 200 | 210 | 220 | 0 | 200.06 | 1.033 | 18 | 0 | 25 | 0 | 0 | 0 | 0 | 0 | 0 | 0 | 0 | -1 | -1 | -1 | -1 | 3.84 | 0.253 | 140 | 0.258 | 26.7 | 1.16 | 0 | 0
3:04 | 9:52 | 75 | 1.13 | 0.102 | 1.718 | 23.808 | 5 | 14.01 | 534 | 542 | 513.9 | 1.038 | 1.01 | 14.01 | 316 | 50 | 220 | 200 | 210 | 220 | 0 | 200.06 | 1.033 | 18 | 0 | 25 | 0 | 0 | 0 | 0 | 0 | 0 | 0 | 0 | -1 | -1 | -1 | -1 | 3.87 | 0.253 | 129 | 0.258 | 26.7 | 1.13 | 0 | 0
3:04 | 9:51 | 74 | 1.12 | 0.102 | 1.713 | 23.817 | 5 | 14.01 | 531 | 540 | 513.7 | 1.037 | 1.01 | 14.01 | 316 | 50 | 220 | 200 | 210 | 220 | 0 | 200.06 | 1.032 | 18 | -0.01 | 25 | 0 | 0 | 0 | 0 | 0 | 0 | 0 | 0 | -1 | -1 | -1 | -1 | 3.89 | 0.254 | 136 | 0.258 | 26.6 | 1.12 | 0 | 0
3:04 | 9:51 | 73 | 1.14 | 0.102 | 1.711 | 23.829 | 5 | 14.01 | 532 | 536 | 513.4 | 1.038 | 1.01 | 14.01 | 317 | 50 | 220 | 200 | 210 | 220 | 0 | 200.06 | 1.033 | 18 | -0.01 | 25 | 0 | 0 | 0 | 0 | 0 | 0 | 0 | 0 | -1 | -1 | -1 | -1 | 3.86 | 0.254 | 130 | 0.258 | 26.6 | 1.14 | 0 | 0
3:04 | 9:51 | 72 | 1.14 | 0.102 | 1.715 | 23.827 | 5 | 14.01 | 534 | 539 | 513.4 | 1.039 | 1.011 | 14.01 | 316 | 50 | 220 | 200 | 210 | 220 | 0 | 200.06 | 1.041 | 18 | -0.01 | 25 | 0 | 0 | 0 | 0 | 0 | 0 | 0 | 0 | -1 | -1 | -1 | -1 | 3.86 | 0.254 | 134 | 0.261 | 26.6 | 1.14 | 0 | 0
3:04 | 9:50 | 71 | 1.11 | 0.102 | 1.712 | 23.827 | 5 | 14.01 | 527 | 534 | 513 | 1.039 | 1.011 | 14.01 | 318 | 50 | 220 | 200 | 210 | 220 | 0 | 200.06 | 1.041 | 18 | 0 | 25 | 0 | 0 | 0 | 0 | 0 | 0 | 0 | 0 | -1 | -1 | -1 | -1 | 3.9 | 0.253 | 130 | 0.26 | 26.6 | 1.11 | 0 | 0
3:04 | 9:50 | 70 | 1.15 | 0.102 | 1.71 | 23.839 | 5 | 14.01 | 532 | 541 | 512.6 | 1.038 | 1.011 | 14.01 | 317 | 50 | 220 | 200 | 210 | 220 | 0 | 200.06 | 1.04 | 18 | -0.01 | 25 | 0 | 0 | 0 | 0 | 0 | 0 | 0 | 0 | -1 | -1 | -1 | -1 | 3.85 | 0.254 | 132 | 0.26 | 26.6 | 1.15 | 0 | 0
3:04 | 9:49 | 69 | 1.14 | 0.102 | 1.721 | 23.818 | 5 | 14.01 | 531 | 540 | 512.6 | 1.04 | 1.012 | 14.01 | 317 | 50 | 220 | 200 | 210 | 220 | 0 | 200.06 | 1.04 | 18 | -0.01 | 25 | 0 | 0 | 0 | 0 | 0 | 0 | 0 | 0 | -1 | -1 | -1 | -1 | 3.86 | 0.255 | 138 | 0.26 | 26.7 | 1.14 | 0 | 0
3:04 | 9:49 | 68 | 1.09 | 0.102 | 1.714 | 23.828 | 5 | 14.01 | 525 | 529 | 512.7 | 1.04 | 1.012 | 14.01 | 318 | 50 | 220 | 200 | 210 | 220 | 0 | 200.06 | 1.041 | 18 | -0.01 | 25 | 0 | 0 | 0 | 0 | 0 | 0 | 0 | 0 | -1 | -1 | -1 | -1 | 3.91 | 0.254 | 136 | 0.262 | 26.6 | 1.09 | 0 | 0
3:04 | 9:49 | 67 | 1.14 | 0.102 | 1.708 | 23.818 | 5 | 14.01 | 530 | 532 | 512.2 | 1.037 | 1.011 | 14.01 | 317 | 50 | 220 | 200 | 210 | 220 | 0 | 200.06 | 1.041 | 18 | 0 | 25 | 0 | 0 | 0 | 0 | 0 | 0 | 0 | 0 | -1 | -1 | -1 | -1 | 3.86 | 0.253 | 137 | 0.262 | 26.5 | 1.14 | 0 | 0
3:04 | 9:48 | 66 | 1.14 | 0.102 | 1.704 | 23.811 | 5 | 14.01 | 531 | 534 | 511.5 | 1.037 | 1.01 | 14.01 | 316 | 50 | 220 | 200 | 210 | 220 | 0 | 200.06 | 1.034 | 18 | 0 | 25 | 0 | 0 | 0 | 0 | 0 | 0 | 0 | 0 | -1 | -1 | -1 | -1 | 3.86 | 0.252 | 140 | 0.258 | 26.5 | 1.14 | 0 | 0
3:04 | 9:48 | 65 | 1.11 | 0.102 | 1.702 | 23.817 | 5 | 14.01 | 528 | 533 | 511.8 | 1.037 | 1.01 | 14.01 | 318 | 50 | 220 | 200 | 210 | 220 | 0 | 200.06 | 1.032 | 18 | 0 | 25 | 0 | 0 | 0 | 0 | 0 | 0 | 0 | 0 | -1 | -1 | -1 | -1 | 3.89 | 0.253 | 137 | 0.258 | 26.4 | 1.11 | 0 | 0
3:04 | 9:47 | 64 | 1.16 | 0.102 | 1.703 | 23.817 | 5 | 14.01 | 532 | 536 | 511.5 | 1.038 | 1.01 | 14.01 | 314 | 50 | 220 | 200 | 210 | 220 | 0 | 200.06 | 1.033 | 18 | 0 | 25 | 0 | 0 | 0 | 0 | 0 | 0 | 0 | 0 | -1 | -1 | -1 | -1 | 3.84 | 0.254 | 136 | 0.258 | 26.4 | 1.16 | 0 | 0
3:04 | 9:47 | 63 | 1.14 | 0.102 | 1.705 | 23.827 | 5 | 14.01 | 531 | 532 | 510.9 | 1.039 | 1.01 | 14.01 | 316 | 50 | 220 | 200 | 210 | 220 | 0 | 200.06 | 1.032 | 18 | 0 | 25 | 0 | 0 | 0 | 0 | 0 | 0 | 0 | 0 | -1 | -1 | -1 | -1 | 3.86 | 0.253 | 131 | 0.258 | 26.5 | 1.14 | 0 | 0
3:04 | 9:47 | 62 | 1.12 | 0.102 | 1.707 | 23.82 | 5 | 14.01 | 530 | 533 | 510.9 | 1.038 | 1.011 | 14.01 | 317 | 50 | 220 | 200 | 210 | 220 | 0 | 200.06 | 1.042 | 18 | -0.01 | 25 | 0 | 0 | 0 | 0 | 0 | 0 | 0 | 0 | -1 | -1 | -1 | -1 | 3.88 | 0.253 | 137 | 0.261 | 26.5 | 1.12 | 0 | 0
3:04 | 9:46 | 61 | 1.12 | 0.102 | 1.702 | 23.807 | 5 | 14.01 | 527 | 532 | 510.8 | 1.038 | 1.01 | 14.01 | 318 | 50 | 220 | 200 | 210 | 220 | 0 | 200.06 | 1.032 | 18 | 0 | 25 | 0 | 0 | 0 | 0 | 0 | 0 | 0 | 0 | -1 | -1 | -1 | -1 | 3.88 | 0.254 | 134 | 0.258 | 26.5 | 1.12 | 0 | 0
3:04 | 9:46 | 60 | 1.15 | 0.102 | 1.706 | 23.817 | 5 | 14.01 | 532 | 538 | 510.3 | 1.039 | 1.011 | 14.01 | 318 | 50 | 220 | 200 | 210 | 220 | 0 | 200.06 | 1.042 | 18 | 0 | 25 | 0 | 0 | 0 | 0 | 0 | 0 | 0 | 0 | -1 | -1 | -1 | -1 | 3.85 | 0.254 | 135 | 0.26 | 26.5 | 1.15 | 0 | 0
3:04 | 9:45 | 59 | 1.13 | 0.102 | 1.704 | 23.837 | 5 | 14.01 | 529 | 536 | 510.1 | 1.039 | 1.011 | 14.01 | 318 | 50 | 220 | 200 | 210 | 220 | 0 | 200.06 | 1.041 | 18 | 0 | 25 | 0 | 0 | 0 | 0 | 0 | 0 | 0 | 0 | -1 | -1 | -1 | -1 | 3.87 | 0.253 | 139 | 0.26 | 26.5 | 1.13 | 0 | 0
3:04 | 9:45 | 58 | 1.11 | 0.102 | 1.705 | 23.818 | 5 | 14.01 | 530 | 534 | 509.7 | 1.038 | 1.012 | 14.01 | 317 | 50 | 220 | 200 | 210 | 220 | 0 | 200.06 | 1.041 | 18 | -0.01 | 25 | 0 | 0 | 0 | 0 | 0 | 0 | 0 | 0 | -1 | -1 | -1 | -1 | 3.89 | 0.254 | 133 | 0.261 | 26.5 | 1.11 | 0 | 0
3:04 | 9:45 | 57 | 1.13 | 0.102 | 1.708 | 23.818 | 5 | 14.01 | 528 | 533 | 509.8 | 1.038 | 1.012 | 14.01 | 318 | 50 | 220 | 200 | 210 | 220 | 0 | 200.06 | 1.041 | 18 | 0 | 25 | 0 | 0 | 0 | 0 | 0 | 0 | 0 | 0 | -1 | -1 | -1 | -1 | 3.87 | 0.254 | 133 | 0.26 | 26.5 | 1.13 | 0 | 0
3:04 | 9:44 | 56 | 1.11 | 0.102 | 1.709 | 23.816 | 5 | 14.01 | 523 | 529 | 509.1 | 1.038 | 1.011 | 14.01 | 317 | 50 | 220 | 200 | 210 | 220 | 0 | 200.06 | 1.042 | 18 | 0 | 25 | 0 | 0 | 0 | 0 | 0 | 0 | 0 | 0 | -1 | -1 | -1 | -1 | 3.89 | 0.253 | 135 | 0.261 | 26.5 | 1.11 | 0 | 0
3:04 | 9:44 | 55 | 1.08 | 0.102 | 1.708 | 23.817 | 5 | 14.01 | 521 | 524 | 509.1 | 1.037 | 1.011 | 14.01 | 317 | 50 | 220 | 200 | 210 | 220 | 0 | 200.06 | 1.041 | 18 | 0 | 25 | 0 | 0 | 0 | 0 | 0 | 0 | 0 | 0 | -1 | -1 | -1 | -1 | 3.92 | 0.255 | 138 | 0.26 | 26.5 | 1.08 | 0 | 0
3:04 | 9:43 | 54 | 1.12 | 0.102 | 1.705 | 23.836 | 5 | 14.01 | 522 | 527 | 508.5 | 1.037 | 1.01 | 14.01 | 316 | 50 | 220 | 200 | 210 | 220 | 0 | 200.06 | 1.042 | 18 | 0 | 25 | 0 | 0 | 0 | 0 | 0 | 0 | 0 | 0 | -1 | -1 | -1 | -1 | 3.88 | 0.255 | 132 | 0.258 | 26.5 | 1.12 | 0 | 0
3:04 | 9:43 | 53 | 1.11 | 0.102 | 2.069 | 23.896 | 5 | 14.01 | 521 | 526 | 508.2 | 1.037 | 1.01 | 14.01 | 279 | 50 | 220 | 200 | 210 | 220 | 0 | 200.06 | 1.039 | 18 | -0.01 | 25 | 0 | 0 | 0 | 0 | 0 | 0 | 0 | 0 | -1 | -1 | -1 | -1 | 3.89 | 0.253 | 133 | 0.258 | 32.5 | 1.11 | 0 | 0
3:04 | 9:43 | 52 | -0.04 | 0.102 | 1.779 | 23.887 | 5 | 14.01 | 451 | 454 | 508.2 | 1.038 | 1.01 | 14.01 | 1068 | 50 | 220 | 200 | 210 | 220 | 0 | 200.06 | 0.533 | 18 | 0 | 25 | 0 | 0 | 0 | 0 | 0 | 0 | 0 | 0 | -1 | -1 | -1 | -1 | 5.04 | 0.253 | 132 | 0.258 | 27.7 | 0 | 0 | 0
3:04 | 9:28 | 51 | 0.95 | 0.102 | 1.776 | 25.329 | 5 | 14.01 | 533 | 539 | 514.6 | 1.039 | 1.01 | 14.01 | 1068 | 50 | 220 | 200 | 210 | 220 | 0 | 200.06 | 1.042 | 18 | 0 | 25 | 0 | 0 | 0 | 0 | 0 | 0 | 0 | 0 | -1 | -1 | -1 | -1 | 4.05 | 0.254 | 140 | 0.258 | 27.6 | 0.95 | 0 | 0
3:04 | 9:28 | 50 | 0.95 | 0.102 | 1.771 | 25.336 | 5 | 14.01 | 532 | 535 | 514.6 | 1.037 | 1.011 | 14.01 | 1067 | 50 | 220 | 200 | 210 | 220 | 0 | 200.06 | 1.042 | 18 | 0 | 25 | 0 | 0 | 0 | 0 | 0 | 0 | 0 | 0 | -1 | -1 | -1 | -1 | 4.05 | 0.253 | 131 | 0.26 | 27.6 | 0.95 | 0 | 0
3:04 | 9:27 | 49 | 0.97 | 0.102 | 1.777 | 25.336 | 5 | 14.01 | 536 | 540 | 514.4 | 1.038 | 1.01 | 14.01 | 1067 | 50 | 220 | 200 | 210 | 220 | 0 | 200.06 | 1.044 | 18 | 0 | 25 | 0 | 0 | 0 | 0 | 0 | 0 | 0 | 0 | -1 | -1 | -1 | -1 | 4.03 | 0.255 | 132 | 0.258 | 27.7 | 0.97 | 0 | 0
3:04 | 9:27 | 48 | 0.95 | 0.102 | 1.778 | 25.307 | 5 | 14.01 | 531 | 537 | 514 | 1.037 | 1.01 | 14.01 | 1068 | 50 | 220 | 200 | 210 | 220 | 0 | 200.06 | 1.033 | 18 | 0 | 25 | 0 | 0 | 0 | 0 | 0 | 0 | 0 | 0 | -1 | -1 | -1 | -1 | 4.05 | 0.253 | 137 | 0.258 | 27.7 | 0.95 | 0 | 0
3:04 | 9:27 | 47 | 0.97 | 0.102 | 1.774 | 25.327 | 5 | 14.01 | 534 | 542 | 514.1 | 1.037 | 1.01 | 14.01 | 1068 | 50 | 220 | 200 | 210 | 220 | 0 | 200.06 | 1.032 | 18 | 0 | 25 | 0 | 0 | 0 | 0 | 0 | 0 | 0 | 0 | -1 | -1 | -1 | -1 | 4.03 | 0.254 | 134 | 0.258 | 27.6 | 0.97 | 0 | 0
3:04 | 9:26 | 46 | 0.96 | 0.102 | 1.776 | 25.327 | 5 | 14.01 | 536 | 538 | 514.1 | 1.039 | 1.01 | 14.01 | 1068 | 50 | 220 | 200 | 210 | 220 | 0 | 200.06 | 1.04 | 18 | -0.01 | 25 | 0 | 0 | 0 | 0 | 0 | 0 | 0 | 0 | -1 | -1 | -1 | -1 | 4.04 | 0.253 | 133 | 0.258 | 27.6 | 0.96 | 0 | 0
3:04 | 9:26 | 45 | 0.95 | 0.102 | 1.773 | 25.318 | 5 | 14.01 | 533 | 538 | 513.9 | 1.038 | 1.012 | 14.01 | 1064 | 50 | 220 | 200 | 210 | 220 | 0 | 200.06 | 1.04 | 18 | 0 | 24 | 0 | 0 | 0 | 0 | 0 | 0 | 0 | 0 | -1 | -1 | -1 | -1 | 4.05 | 0.254 | 140 | 0.262 | 27.6 | 0.95 | 0 | 0
3:04 | 9:25 | 44 | 0.98 | 0.102 | 1.781 | 25.336 | 5 | 14.01 | 537 | 543 | 513.4 | 1.038 | 1.011 | 14.01 | 1064 | 50 | 220 | 200 | 210 | 220 | 0 | 200.06 | 1.041 | 18 | 0 | 25 | 0 | 0 | 0 | 0 | 0 | 0 | 0 | 0 | -1 | -1 | -1 | -1 | 4.02 | 0.255 | 132 | 0.26 | 27.7 | 0.98 | 0 | 0
3:04 | 9:25 | 43 | 0.94 | 0.102 | 1.772 | 25.348 | 5 | 14.01 | 533 | 540 | 513.8 | 1.039 | 1.011 | 14.01 | 1067 | 50 | 220 | 200 | 210 | 220 | 0 | 200.06 | 1.053 | 18 | 0 | 25 | 0 | 0 | 0 | 0 | 0 | 0 | 0 | 0 | -1 | -1 | -1 | -1 | 4.06 | 0.255 | 138 | 0.26 | 27.6 | 0.94 | 0 | 0
3:04 | 9:24 | 42 | 0.98 | 0.102 | 1.772 | 25.337 | 5 | 14.01 | 537 | 545 | 513.3 | 1.041 | 1.011 | 14.01 | 1064 | 50 | 220 | 200 | 210 | 220 | 0 | 200.06 | 1.042 | 18 | 0 | 25 | 0 | 0 | 0 | 0 | 0 | 0 | 0 | 0 | -1 | -1 | -1 | -1 | 4.02 | 0.253 | 137 | 0.26 | 27.6 | 0.98 | 0 | 0
3:04 | 9:24 | 41 | 0.98 | 0.102 | 1.773 | 25.339 | 5 | 14.01 | 538 | 543 | 513 | 1.039 | 1.012 | 14.01 | 1064 | 50 | 220 | 200 | 210 | 220 | 0 | 200.06 | 1.041 | 18 | -0.01 | 25 | 0 | 0 | 0 | 0 | 0 | 0 | 0 | 0 | -1 | -1 | -1 | -1 | 4.02 | 0.254 | 128 | 0.263 | 27.6 | 0.98 | 0 | 0
3:04 | 9:24 | 40 | 0.94 | 0.102 | 1.766 | 25.337 | 5 | 14.01 | 534 | 541 | 513.4 | 1.037 | 1.012 | 14.01 | 1068 | 50 | 220 | 200 | 210 | 220 | 0 | 200.06 | 1.04 | 18 | 0 | 25 | 0 | 0 | 0 | 0 | 0 | 0 | 0 | 0 | -1 | -1 | -1 | -1 | 4.06 | 0.254 | 136 | 0.262 | 27.5 | 0.94 | 0 | 0
3:04 | 9:23 | 39 | 0.99 | 0.102 | 1.771 | 25.33 | 5 | 14.01 | 538 | 541 | 513.1 | 1.038 | 1.01 | 14.01 | 1068 | 50 | 220 | 200 | 210 | 220 | 0 | 200.06 | 1.032 | 18 | 0 | 25 | 0 | 0 | 0 | 0 | 0 | 0 | 0 | 0 | -1 | -1 | -1 | -1 | 4.01 | 0.253 | 137 | 0.258 | 27.5 | 0.99 | 0 | 0
3:04 | 9:23 | 38 | 0.99 | 0.102 | 1.768 | 25.309 | 5 | 14.01 | 537 | 542 | 512.6 | 1.038 | 1.01 | 14.01 | 1068 | 50 | 220 | 200 | 210 | 220 | 0 | 200.06 | 1.033 | 18 | 0 | 25 | 0 | 0 | 0 | 0 | 0 | 0 | 0 | 0 | -1 | -1 | -1 | -1 | 4.01 | 0.252 | 136 | 0.258 | 27.5 | 0.99 | 0 | 0
3:04 | 9:22 | 37 | 0.97 | 0.102 | 1.766 | 25.306 | 5 | 14.01 | 537 | 543 | 512.3 | 1.037 | 1.01 | 14.01 | 1066 | 50 | 220 | 200 | 210 | 220 | 0 | 200.06 | 1.032 | 18 | 0 | 25 | 0 | 0 | 0 | 0 | 0 | 0 | 0 | 0 | -1 | -1 | -1 | -1 | 4.03 | 0.253 | 132 | 0.258 | 27.5 | 0.97 | 0 | 0
3:04 | 9:22 | 36 | 0.98 | 0.102 | 1.775 | 25.328 | 5 | 14.01 | 539 | 540 | 511.9 | 1.038 | 1.01 | 14.01 | 1068 | 50 | 220 | 200 | 210 | 220 | 0 | 200.06 | 1.034 | 18 | 0 | 25 | 0 | 0 | 0 | 0 | 0 | 0 | 0 | 0 | -1 | -1 | -1 | -1 | 4.02 | 0.253 | 128 | 0.258 | 27.6 | 0.98 | 0 | 0
3:04 | 9:22 | 35 | 0.95 | 0.102 | 1.775 | 25.338 | 5 | 14.01 | 536 | 539 | 511.7 | 1.037 | 1.011 | 14.01 | 1064 | 50 | 220 | 200 | 210 | 220 | 0 | 200.06 | 1.033 | 18 | 0 | 25 | 0 | 0 | 0 | 0 | 0 | 0 | 0 | 0 | -1 | -1 | -1 | -1 | 4.05 | 0.253 | 135 | 0.261 | 27.6 | 0.95 | 0 | 0
3:04 | 9:21 | 34 | 0.97 | 0.102 | 1.769 | 25.328 | 5 | 14.01 | 537 | 542 | 511.4 | 1.038 | 1.01 | 14.01 | 1068 | 50 | 220 | 200 | 210 | 220 | 0 | 200.06 | 1.033 | 18 | 0 | 25 | 0 | 0 | 0 | 0 | 0 | 0 | 0 | 0 | -1 | -1 | -1 | -1 | 4.03 | 0.253 | 134 | 0.258 | 27.5 | 0.97 | 0 | 0
3:04 | 9:21 | 33 | 0.98 | 0.102 | 1.776 | 25.327 | 5 | 14.01 | 542 | 548 | 511.4 | 1.039 | 1.011 | 14.01 | 1068 | 50 | 220 | 200 | 210 | 220 | 0 | 200.06 | 1.041 | 18 | 0 | 25 | 0 | 0 | 0 | 0 | 0 | 0 | 0 | 0 | -1 | -1 | -1 | -1 | 4.02 | 0.253 | 134 | 0.261 | 27.6 | 0.98 | 0 | 0
3:04 | 9:20 | 32 | 0.93 | 0.102 | 1.772 | 25.318 | 5 | 14.01 | 537 | 544 | 511 | 1.039 | 1.011 | 14.01 | 1068 | 50 | 220 | 200 | 210 | 220 | 0 | 200.06 | 1.042 | 18 | 0 | 25 | 0 | 0 | 0 | 0 | 0 | 0 | 0 | 0 | -1 | -1 | -1 | -1 | 4.07 | 0.253 | 134 | 0.26 | 27.6 | 0.93 | 0 | 0
3:04 | 9:20 | 31 | 0.97 | 0.102 | 1.767 | 25.33 | 5 | 14.01 | 539 | 543 | 510.7 | 1.038 | 1.012 | 14.01 | 1068 | 50 | 220 | 200 | 210 | 220 | 0 | 200.06 | 1.04 | 18 | -0.01 | 25 | 0 | 0 | 0 | 0 | 0 | 0 | 0 | 0 | -1 | -1 | -1 | -1 | 4.03 | 0.253 | 137 | 0.261 | 27.5 | 0.97 | 0 | 0
3:04 | 9:19 | 30 | 0.99 | 0.102 | 1.762 | 25.326 | 5 | 14.01 | 543 | 549 | 510.3 | 1.038 | 1.011 | 14.01 | 1064 | 50 | 220 | 200 | 210 | 219 | 0 | 200.06 | 1.042 | 18 | 0 | 25 | 0 | 0 | 0 | 0 | 0 | 0 | 0 | 0 | -1 | -1 | -1 | -1 | 4.01 | 0.254 | 134 | 0.26 | 27.4 | 0.99 | 0 | 0
3:04 | 9:19 | 29 | 0.98 | 0.102 | 1.763 | 25.327 | 5 | 14.01 | 543 | 551 | 510.3 | 1.038 | 1.011 | 14.01 | 1068 | 50 | 220 | 200 | 210 | 219 | 0 | 200.06 | 1.042 | 18 | 0 | 25 | 0 | 0 | 0 | 0 | 0 | 0 | 0 | 0 | -1 | -1 | -1 | -1 | 4.02 | 0.253 | 130 | 0.26 | 27.4 | 0.98 | 0 | 0
3:04 | 9:19 | 28 | 1 | 0.102 | 1.772 | 25.336 | 5 | 14.01 | 545 | 549 | 510.1 | 1.037 | 1.011 | 14.01 | 1068 | 50 | 220 | 200 | 210 | 219 | 0 | 200.06 | 1.041 | 18 | 0 | 25 | 0 | 0 | 0 | 0 | 0 | 0 | 0 | 0 | -1 | -1 | -1 | -1 | 4 | 0.253 | 136 | 0.26 | 27.6 | 1 | 0 | 0
3:04 | 9:18 | 27 | 0.97 | 0.102 | 1.761 | 25.307 | 5 | 14.01 | 541 | 546 | 509.9 | 1.038 | 1.01 | 14.01 | 1068 | 50 | 220 | 200 | 210 | 219 | 0 | 200.06 | 1.033 | 18 | 0 | 24 | 0 | 0 | 0 | 0 | 0 | 0 | 0 | 0 | -1 | -1 | -1 | -1 | 4.03 | 0.253 | 136 | 0.258 | 27.4 | 0.97 | 0 | 0
3:04 | 9:18 | 26 | 1 | 0.102 | 1.757 | 25.316 | 5 | 14.01 | 545 | 545 | 509.6 | 1.038 | 1.01 | 14.01 | 1064 | 50 | 220 | 200 | 210 | 219 | 0 | 200.06 | 1.032 | 18 | 0 | 25 | 0 | 0 | 0 | 0 | 0 | 0 | 0 | 0 | -1 | -1 | -1 | -1 | 4 | 0.253 | 132 | 0.258 | 27.3 | 1 | 0 | 0
3:04 | 9:17 | 25 | 1.01 | 0.102 | 1.763 | 25.321 | 5 | 14.01 | 546 | 549 | 508.9 | 1.037 | 1.011 | 14.01 | 1068 | 50 | 220 | 200 | 210 | 219 | 0 | 200.06 | 1.041 | 18 | 0 | 24 | 0 | 0 | 0 | 0 | 0 | 0 | 0 | 0 | -1 | -1 | -1 | -1 | 3.99 | 0.254 | 135 | 0.26 | 27.4 | 1.01 | 0 | 0
3:04 | 9:17 | 24 | 1 | 0.102 | 1.76 | 25.328 | 5 | 14.01 | 545 | 549 | 508.7 | 1.038 | 1.01 | 14.01 | 1068 | 50 | 220 | 200 | 210 | 219 | 0 | 200.06 | 1.032 | 18 | 0 | 25 | 0 | 0 | 0 | 0 | 0 | 0 | 0 | 0 | -1 | -1 | -1 | -1 | 4 | 0.254 | 132 | 0.258 | 27.4 | 1 | 0 | 0
3:04 | 9:16 | 23 | 1.01 | 0.102 | 1.764 | 25.318 | 5 | 14.01 | 545 | 550 | 509.1 | 1.037 | 1.01 | 14.01 | 1068 | 50 | 220 | 200 | 210 | 219 | 0 | 200.06 | 1.032 | 18 | 0 | 24 | 0 | 0 | 0 | 0 | 0 | 0 | 0 | 0 | -1 | -1 | -1 | -1 | 3.99 | 0.253 | 130 | 0.258 | 27.5 | 1.01 | 0 | 0
3:04 | 9:16 | 22 | 0.99 | 0.102 | 1.76 | 25.318 | 5 | 14.01 | 543 | 550 | 508.5 | 1.038 | 1.01 | 14.01 | 1068 | 50 | 220 | 200 | 210 | 219 | 0 | 200.06 | 1.031 | 18 | 0 | 24 | 0 | 0 | 0 | 0 | 0 | 0 | 0 | 0 | -1 | -1 | -1 | -1 | 4.01 | 0.252 | 132 | 0.258 | 27.4 | 0.99 | 0 | 0
3:04 | 9:16 | 21 | 1 | 0.102 | 1.755 | 25.339 | 5 | 14.01 | 544 | 548 | 508 | 1.038 | 1.011 | 14.01 | 1065 | 50 | 220 | 200 | 210 | 219 | 0 | 200.06 | 1.041 | 18 | 0 | 25 | 0 | 0 | 0 | 0 | 0 | 0 | 0 | 0 | -1 | -1 | -1 | -1 | 4 | 0.253 | 132 | 0.261 | 27.3 | 1 | 0 | 0
3:04 | 9:15 | 20 | 1.01 | 0.102 | 1.764 | 25.327 | 5 | 14.01 | 543 | 547 | 507.6 | 1.038 | 1.011 | 14.01 | 1067 | 50 | 220 | 200 | 209 | 219 | 0 | 200.06 | 1.042 | 18 | -0.01 | 25 | 0 | 0 | 0 | 0 | 0 | 0 | 0 | 0 | -1 | -1 | -1 | -1 | 3.99 | 0.254 | 132 | 0.262 | 27.5 | 1.01 | 0 | 0
3:04 | 9:15 | 19 | 0.96 | 0.102 | 1.755 | 25.318 | 5 | 14.01 | 536 | 541 | 507.6 | 1.038 | 1.011 | 14.01 | 1068 | 50 | 220 | 200 | 209 | 219 | 0 | 200.06 | 1.041 | 18 | 0 | 25 | 0 | 0 | 0 | 0 | 0 | 0 | 0 | 0 | -1 | -1 | -1 | -1 | 4.04 | 0.254 | 136 | 0.26 | 27.3 | 0.96 | 0 | 0
3:04 | 9:14 | 18 | 1 | 0.102 | 1.754 | 25.328 | 5 | 14.01 | 541 | 549 | 507.2 | 1.038 | 1.011 | 14.01 | 1067 | 50 | 220 | 200 | 209 | 219 | 0 | 200.06 | 1.043 | 18 | 0 | 25 | 0 | 0 | 0 | 0 | 0 | 0 | 0 | 0 | -1 | -1 | -1 | -1 | 4 | 0.253 | 130 | 0.26 | 27.3 | 1 | 0 | 0
3:04 | 9:14 | 17 | 1 | 0.102 | 1.765 | 25.336 | 5 | 14.01 | 537 | 546 | 506.4 | 1.04 | 1.011 | 14.01 | 1067 | 50 | 220 | 200 | 209 | 219 | 0 | 200.06 | 1.04 | 18 | -0.01 | 25 | 0 | 0 | 0 | 0 | 0 | 0 | 0 | 0 | -1 | -1 | -1 | -1 | 4 | 0.253 | 133 | 0.26 | 27.5 | 1 | 0 | 0
3:04 | 9:14 | 16 | 0.91 | 0.102 | 1.753 | 25.327 | 5 | 14.01 | 526 | 531 | 506.9 | 1.039 | 1.012 | 14.01 | 1067 | 50 | 220 | 200 | 209 | 219 | 0 | 200.06 | 1.043 | 18 | -0.01 | 25 | 0 | 0 | 0 | 0 | 0 | 0 | 0 | 0 | -1 | -1 | -1 | -1 | 4.1 | 0.256 | 140 | 0.262 | 27.3 | 0.91 | 0 | 0
3:04 | 9:13 | 15 | 0.99 | 0.102 | 1.753 | 25.337 | 5 | 14.01 | 530 | 532 | 506.3 | 1.036 | 1.01 | 14.01 | 1067 | 50 | 220 | 200 | 209 | 219 | 0 | 200.06 | 1.043 | 18 | 0 | 25 | 0 | 0 | 0 | 0 | 0 | 0 | 0 | 0 | -1 | -1 | -1 | -1 | 4.01 | 0.253 | 134 | 0.261 | 27.3 | 0.99 | 0 | 0
3:04 | 9:13 | 14 | 0.98 | 0.102 | 1.751 | 25.326 | 5 | 14.01 | 528 | 531 | 506 | 1.038 | 1.01 | 14.01 | 1067 | 50 | 219 | 200 | 209 | 219 | 0 | 200.06 | 1.033 | 18 | 0 | 24 | 0 | 0 | 0 | 0 | 0 | 0 | 0 | 0 | -1 | -1 | -1 | -1 | 4.02 | 0.253 | 140 | 0.258 | 27.2 | 0.98 | 0 | 0
3:04 | 9:12 | 13 | 0.96 | 0.102 | 1.736 | 25.327 | 5 | 14.01 | 521 | 526 | 505.4 | 1.037 | 1.01 | 14.01 | 1067 | 50 | 219 | 200 | 209 | 219 | 0 | 200.06 | 1.042 | 18 | 0 | 25 | 0 | 0 | 0 | 0 | 0 | 0 | 0 | 0 | -1 | -1 | -1 | -1 | 4.04 | 0.254 | 130 | 0.258 | 27 | 0.96 | 0 | 0
3:04 | 9:12 | 12 | 1.01 | 0.102 | 1.737 | 25.32 | 5 | 14.01 | 523 | 529 | 505 | 1.037 | 1.01 | 14.01 | 1067 | 50 | 219 | 200 | 209 | 219 | 0 | 200.06 | 1.042 | 18 | 0 | 25 | 0 | 0 | 0 | 0 | 0 | 0 | 0 | 0 | -1 | -1 | -1 | -1 | 3.99 | 0.254 | 133 | 0.258 | 27 | 1.01 | 0 | 0
3:04 | 9:11 | 11 | 0.98 | 0.102 | 1.737 | 25.328 | 5 | 14.01 | 516 | 519 | 504.7 | 1.037 | 1.01 | 14.01 | 1065 | 50 | 219 | 200 | 209 | 219 | 0 | 200.06 | 1.04 | 18 | 0 | 24 | 0 | 0 | 0 | 0 | 0 | 0 | 0 | 0 | -1 | -1 | -1 | -1 | 4.02 | 0.254 | 129 | 0.259 | 27 | 0.98 | 0 | 0
3:04 | 9:11 | 10 | 0.97 | 0.102 | 1.733 | 25.337 | 5 | 14.01 | 509 | 513 | 504.4 | 1.036 | 1.01 | 14.01 | 1067 | 50 | 219 | 200 | 210 | 219 | 0 | 200.06 | 1.042 | 18 | 0 | 25 | 0 | 0 | 0 | 0 | 0 | 0 | 0 | 0 | -1 | -1 | -1 | -1 | 4.03 | 0.254 | 133 | 0.26 | 26.9 | 0.97 | 0 | 0
3:04 | 9:11 | 9 | 0.98 | 0.102 | 1.724 | 25.347 | 5 | 14.01 | 509 | 513 | 503.8 | 1.039 | 1.011 | 14.01 | 1066 | 50 | 219 | 200 | 210 | 220 | 0 | 200.06 | 1.041 | 18 | 0 | 24 | 0 | 0 | 0 | 0 | 0 | 0 | 0 | 0 | -1 | -1 | -1 | -1 | 4.02 | 0.253 | 130 | 0.259 | 26.8 | 0.98 | 0 | 0
3:04 | 9:10 | 8 | 0.99 | 0.102 | 1.724 | 25.336 | 5 | 14.01 | 504 | 510 | 503.7 | 1.038 | 1.011 | 14.01 | 1063 | 50 | 219 | 200 | 210 | 220 | 0 | 200.06 | 1.041 | 18 | -0.01 | 24 | 0 | 0 | 0 | 0 | 0 | 0 | 0 | 0 | -1 | -1 | -1 | -1 | 4.01 | 0.254 | 136 | 0.261 | 26.8 | 0.99 | 0 | 0
3:04 | 9:10 | 7 | 0.99 | 0.102 | 1.719 | 25.316 | 5 | 14.01 | 500 | 503 | 503.4 | 1.038 | 1.011 | 14.01 | 1062 | 50 | 219 | 200 | 210 | 220 | 0 | 200.06 | 1.041 | 18 | -0.01 | 25 | 0 | 0 | 0 | 0 | 0 | 0 | 0 | 0 | -1 | -1 | -1 | -1 | 4.01 | 0.254 | 130 | 0.26 | 26.8 | 0.99 | 0 | 0
3:04 | 9:09 | 6 | 0.96 | 0.102 | 1.722 | 25.316 | 4.99 | 14.01 | 498 | 503 | 502.5 | 1.038 | 1.011 | 14.01 | 1062 | 50 | 219 | 200 | 210 | 220 | 0 | 200.06 | 1.04 | 18 | 0 | 24 | 0 | 0 | 0 | 0 | 0 | 0 | 0 | 0 | -1 | -1 | -1 | -1 | 4.03 | 0.254 | 134 | 0.262 | 26.8 | 0.96 | 0 | 0
3:04 | 9:09 | 5 | 0.97 | 0.102 | 1.721 | 25.316 | 5 | 14.01 | 495 | 501 | 502.6 | 1.038 | 1.011 | 14.01 | 1061 | 50 | 219 | 200 | 210 | 220 | 0 | 200.06 | 1.042 | 18 | 0 | 24 | 0 | 0 | 0 | 0 | 0 | 0 | 0 | 0 | -1 | -1 | -1 | -1 | 4.03 | 0.254 | 138 | 0.26 | 26.7 | 0.97 | 0 | 0
3:04 | 9:08 | 4 | 0.97 | 0.102 | 1.73 | 25.328 | 5 | 14.01 | 488 | 494 | 502.1 | 1.039 | 1.01 | 14.01 | 1061 | 50 | 219 | 200 | 210 | 220 | 0 | 200.06 | 1.042 | 18 | 0 | 24 | 0 | 0 | 0 | 0 | 0 | 0 | 0 | 0 | -1 | -1 | -1 | -1 | 4.03 | 0.253 | 136 | 0.26 | 26.9 | 0.97 | 0 | 0
3:04 | 9:08 | 3 | 0.94 | 0.102 | 1.733 | 25.322 | 5 | 14.01 | 482 | 485 | 500.8 | 1.037 | 1.01 | 14.01 | 1061 | 50 | 220 | 200 | 210 | 220 | 0 | 200.06 | 1.042 | 18 | 0 | 25 | 0 | 0 | 0 | 0 | 0 | 0 | 0 | 0 | -1 | -1 | -1 | -1 | 4.06 | 0.253 | 127 | 0.26 | 26.9 | 0.94 | 0 | 0
3:04 | 9:08 | 2 | 0.96 | 0.102 | 1.864 | 25.391 | 5 | 14.01 | 489 | 493 | 501 | 1.037 | 1.009 | 14.01 | 1062 | 50 | 220 | 200 | 210 | 220 | 0 | 200.06 | 1.032 | 18 | 0 | 24 | 0 | 0 | 0 | 0 | 0 | 0 | 0 | 0 | -1 | -1 | -1 | -1 | 4.04 | 0.254 | 137 | 0.258 | 29.2 | 0.96 | 0 | 0
3:04 | 9:07 | 1 | 0.47 | 0.102 | 1.741 | 25.409 | 5 | 14.01 | 500 | 503 | 500.4 | 1.037 | 1.01 | 14.01 | 1060 | 50 | 220 | 200 | 210 | 220 | 0 | 200.06 | 1.042 | 18 | 0 | 25 | 0 | 0 | 0 | 0 | 0 | 0 | 0 | 0 | -1 | -1 | -1 | -1 | 4.53 | 0.253 | 133 | 0.259 | 27.1 | 0.47 | 0 | 0